## Bjälklag (0% slagg)
Kvalitet | Gjuttemperatur | Temperatur motgjutningsyta | Väderskydd, uppvärmning (ingen vind) | Täckning [mm] | Temperatur | Vind | <7 d och >70 % [Dagar] | OK<7 dagar | Kommentar | Åtgärdskåd
C20/25 | 15 | 20 | - | - | 20 | 0 | 3.6 | OK7 |  | C20/251520--OK7
C20/25 | 15 | 20 | - | - | 20 | 2 | 4.1 | OK7 |  | C20/251520--OK7
C20/25 | 15 | 20 | - | - | 20 | 7 | 4.3 | OK7 |  | C20/251520--OK7
C20/25 | 15 | 20 | - | - | 20 | 12 | 4.4 | OK7 |  | C20/251520--OK7
C20/25 | 15 | 20 | - | - | 20 | 20 | 4.4 | OK7 |  | C20/251520--OK7
C20/25 | 15 | 15 | - | - | 15 | 0 | 4.6 | OK7 |  | C20/251515--OK7
C20/25 | 15 | 15 | - | - | 15 | 2 | 5.3 | OK7 |  | C20/251515--OK7
C20/25 | 15 | 15 | - | - | 15 | 7 | 5.6 | OK7 |  | C20/251515--OK7
C20/25 | 15 | 15 | - | - | 15 | 12 | 5.7 | OK7 |  | C20/251515--OK7
C20/25 | 15 | 15 | - | - | 15 | 20 | 5.7 | OK7 |  | C20/251515--OK7
C20/25 | 15 | 10 | - | - | 10 | 0 | 6.3 | OK7 |  | C20/251510--OK7
C20/25 | 15 | 10 | Vindskydd | - | 10 | 2 | 7 | OK7 |  | C20/251510Vindskydd-OK7
C25/30 | 15 | 10 | - | - | 10 | 7 | 7 | OK7 |  | C25/301510--OK7
C25/30 | 15 | 10 | Vindskydd | - | 10 | 12 | 6.8 | OK7 |  | C25/301510Vindskydd-OK7
C25/30 | 15 | 10 | Vindskydd | - | 10 | 20 | 6.9 | OK7 |  | C25/301510Vindskydd-OK7
C20/25 | 20 | 5 | Vindskydd | 20 mm | 5 | 0 | 7 | OK7 |  | C20/25205Vindskydd20 mmOK7
C20/25 | 20 | 5 | Vindskydd | 30 mm | 5 | 2 | 6.8 | OK7 |  | C20/25205Vindskydd30 mmOK7
C20/25 | 20 | 5 | Vindskydd | 30 mm | 5 | 7 | 7 | OK7 |  | C20/25205Vindskydd30 mmOK7
C20/25 | 20 | 5 | Vindskydd | 30 mm | 5 | 12 | 7 | OK7 |  | C20/25205Vindskydd30 mmOK7
C20/25 | 20 | 5 | Vindskydd | 50 mm | 5 | 20 | 6.4 | OK7 |  | C20/25205Vindskydd50 mmOK7
C20/25 | 20 | 5 | Vindskydd och 20 °C uppvärmning | - | 0 | 0 | 6.5 | OK7 |  | C20/25205Vindskydd och 20 °C uppvärmning-OK7
C20/25 | 20 | 5 | Vindskydd och 20 °C uppvärmning | 10 mm | 0 | 2 | 5 | OK7 |  | C20/25205Vindskydd och 20 °C uppvärmning10 mmOK7
C20/25 | 20 | 5 | Vindskydd och 20 °C uppvärmning | 10 mm | 0 | 7 | 5.5 | OK7 |  | C20/25205Vindskydd och 20 °C uppvärmning10 mmOK7
C20/25 | 20 | 5 | Vindskydd och 20 °C uppvärmning | 10 mm | 0 | 12 | 5.6 | OK7 |  | C20/25205Vindskydd och 20 °C uppvärmning10 mmOK7
C20/25 | 20 | 5 | Vindskydd och 20 °C uppvärmning | 10 mm | 0 | 20 | 5.7 | OK7 |  | C20/25205Vindskydd och 20 °C uppvärmning10 mmOK7
C20/25 | 20 | 5 | Vindskydd och 20 °C uppvärmning | 10 mm | -5 | 0 | 6.1 | OK7 |  | C20/25205Vindskydd och 20 °C uppvärmning10 mmOK7
C20/25 | 20 | 5 | Vindskydd och 20 °C uppvärmning | 20 mm | -5 | 2 | 5.4 | OK7 |  | C20/25205Vindskydd och 20 °C uppvärmning20 mmOK7
C20/25 | 20 | 5 | Vindskydd och 20 °C uppvärmning | 20 mm | -5 | 7 | 5.8 | OK7 |  | C20/25205Vindskydd och 20 °C uppvärmning20 mmOK7
C20/25 | 20 | 5 | Vindskydd och 20 °C uppvärmning | 20 mm | -5 | 12 | 5.9 | OK7 |  | C20/25205Vindskydd och 20 °C uppvärmning20 mmOK7
C20/25 | 20 | 5 | Vindskydd och 20 °C uppvärmning | 20 mm | -5 | 20 | 6 | OK7 |  | C20/25205Vindskydd och 20 °C uppvärmning20 mmOK7
C20/25 | 20 | 5 | Vindskydd och 20 °C uppvärmning | 30 mm | -10 | 0 | 6.2 | OK7 |  | C20/25205Vindskydd och 20 °C uppvärmning30 mmOK7
C20/25 | 20 | 5 | Vindskydd och 20 °C uppvärmning | 30 mm | -10 | 2 | 6.8 | OK7 |  | C20/25205Vindskydd och 20 °C uppvärmning30 mmOK7
C20/25 | 20 | 5 | Vindskydd och 20 °C uppvärmning | 50 mm | -10 | 7 | 5.5 | OK7 |  | C20/25205Vindskydd och 20 °C uppvärmning50 mmOK7
- | - | - | - | - | -10 | 12 |  |  | Varning: Ytan riskerar att frysa innan konstruktionen täcks | -----Varning: Ytan riskerar att frysa innan konstruktionen täcks
- | - | - | - | - | -10 | 20 |  |  | Varning: Ytan riskerar att frysa innan konstruktionen täcks | -----Varning: Ytan riskerar att frysa innan konstruktionen täcks
C25/30 | 15 | 5 | Vindskydd och 20 °C uppvärmning | 50 mm | -15 | 0 | 7 | OK7 |  | C25/30155Vindskydd och 20 °C uppvärmning50 mmOK7
C28/35 | 15 | 5 | Vindskydd och 20 °C uppvärmning | 50 mm | -15 | 2 | 5.5 | OK7 |  | C28/35155Vindskydd och 20 °C uppvärmning50 mmOK7
- | - | - | - | - | -15 | 7 |  |  | Varning: Ytan riskerar att frysa innan konstruktionen täcks | -----Varning: Ytan riskerar att frysa innan konstruktionen täcks
- | - | - | - | - | -15 | 12 |  |  | Varning: Ytan riskerar att frysa innan konstruktionen täcks | -----Varning: Ytan riskerar att frysa innan konstruktionen täcks
- | - | - | - | - | -15 | 20 |  |  | Varning: Ytan riskerar att frysa innan konstruktionen täcks | -----Varning: Ytan riskerar att frysa innan konstruktionen täcks
C40/50 | 10 | 5 | Vindskydd och 20 °C uppvärmning | 50 mm | -20 | 0 | 4.2 | OK7 | Varning: Risk för ras vid avformning eftersom konstruktionen inte har uppnått 70% av slutlig hållfasthet | C40/50105Vindskydd och 20 °C uppvärmning50 mmOK7Varning: Risk för ras vid avformning eftersom konstruktionen inte har uppnått 70% av slutlig hållfasthet
C40/50 | 10 | 5 | Vindskydd och 20 °C uppvärmning | 50 mm | -20 | 2 | 4.8 | OK7 | Varning: Risk för ras vid avformning eftersom konstruktionen inte har uppnått 70% av slutlig hållfasthet | C40/50105Vindskydd och 20 °C uppvärmning50 mmOK7Varning: Risk för ras vid avformning eftersom konstruktionen inte har uppnått 70% av slutlig hållfasthet
- | - | - | - | - | -20 | 7 |  |  | Varning: Ytan riskerar att frysa innan konstruktionen täcks | -----Varning: Ytan riskerar att frysa innan konstruktionen täcks
- | - | - | - | - | -20 | 12 |  |  | Varning: Ytan riskerar att frysa innan konstruktionen täcks | -----Varning: Ytan riskerar att frysa innan konstruktionen täcks
- | - | - | - | - | -20 | 20 |  |  | Varning: Ytan riskerar att frysa innan konstruktionen täcks | -----Varning: Ytan riskerar att frysa innan konstruktionen täcks

## Bjälklag (10% slagg)
Kvalitet | Gjuttemperatur | Temperatur motgjutningsyta | Väderskydd, uppvärmning (ingen vind) | Täckning [mm] | Temperatur | Vind | <7 d och >70 % [Dagar] | OK<7 dagar | Kommentar | Åtgärdskåd
C20/25 | 15 | 20 | - | - | 20 | 0 | 4.8 | OK7 |  | C20/251520--OK7
C20/25 | 15 | 20 | - | - | 20 | 2 | 5.3 | OK7 |  | C20/251520--OK7
C20/25 | 15 | 20 | - | - | 20 | 7 | 5.5 | OK7 |  | C20/251520--OK7
C20/25 | 15 | 20 | - | - | 20 | 12 | 5.6 | OK7 |  | C20/251520--OK7
C20/25 | 15 | 20 | - | - | 20 | 20 | 5.6 | OK7 |  | C20/251520--OK7
C20/25 | 15 | 15 | - | - | 15 | 0 | 6.2 | OK7 |  | C20/251515--OK7
C20/25 | 15 | 15 | Vindskydd | - | 15 | 2 | 6.9 | OK7 |  | C20/251515Vindskydd-OK7
C20/25 | 15 | 15 | Vindskydd | - | 15 | 7 | 7 | OK7 |  | C20/251515Vindskydd-OK7
C20/25 | 15 | 15 | Vindskydd | Presenning | 15 | 12 | 6.9 | OK7 |  | C20/251515VindskyddPresenningOK7
C20/25 | 15 | 15 | Vindskydd | Presenning | 15 | 20 | 6.9 | OK7 |  | C20/251515VindskyddPresenningOK7
C28/35 | 15 | 10 | - | - | 10 | 0 | 6.7 | OK7 |  | C28/351510--OK7
C30/37 | 15 | 10 | Vindskydd | Presenning | 10 | 2 | 6.8 | OK7 |  | C30/371510VindskyddPresenningOK7
C32/40 | 15 | 10 | Vindskydd | Presenning | 10 | 7 | 6.7 | OK7 |  | C32/401510VindskyddPresenningOK7
C32/40 | 15 | 10 | Vindskydd | Presenning | 10 | 12 | 6.8 | OK7 |  | C32/401510VindskyddPresenningOK7
C32/40 | 15 | 10 | Vindskydd | Presenning | 10 | 20 | 6.9 | OK7 |  | C32/401510VindskyddPresenningOK7
C20/25 | 20 | 5 | Vindskydd och 20 °C uppvärmning | - | 5 | 0 | 6.4 | OK7 |  | C20/25205Vindskydd och 20 °C uppvärmning-OK7
C20/25 | 20 | 5 | Vindskydd och 20 °C uppvärmning | 10 mm | 5 | 2 | 5.2 | OK7 |  | C20/25205Vindskydd och 20 °C uppvärmning10 mmOK7
C20/25 | 20 | 5 | Vindskydd och 20 °C uppvärmning | 10 mm | 5 | 7 | 5.6 | OK7 |  | C20/25205Vindskydd och 20 °C uppvärmning10 mmOK7
C20/25 | 20 | 5 | Vindskydd och 20 °C uppvärmning | 10 mm | 5 | 12 | 5.7 | OK7 |  | C20/25205Vindskydd och 20 °C uppvärmning10 mmOK7
C20/25 | 20 | 5 | Vindskydd och 20 °C uppvärmning | 10 mm | 5 | 20 | 5.8 | OK7 |  | C20/25205Vindskydd och 20 °C uppvärmning10 mmOK7
C20/25 | 20 | 5 | Vindskydd och 20 °C uppvärmning | 10 mm | 0 | 0 | 6.2 | OK7 |  | C20/25205Vindskydd och 20 °C uppvärmning10 mmOK7
C20/25 | 20 | 5 | Vindskydd och 20 °C uppvärmning | 10 mm | 0 | 2 | 7 | OK7 |  | C20/25205Vindskydd och 20 °C uppvärmning10 mmOK7
C20/25 | 20 | 5 | Vindskydd och 20 °C uppvärmning | 20 mm | 0 | 7 | 5.9 | OK7 |  | C20/25205Vindskydd och 20 °C uppvärmning20 mmOK7
C20/25 | 20 | 5 | Vindskydd och 20 °C uppvärmning | 20 mm | 0 | 12 | 6 | OK7 |  | C20/25205Vindskydd och 20 °C uppvärmning20 mmOK7
C20/25 | 20 | 5 | Vindskydd och 20 °C uppvärmning | 20 mm | 0 | 20 | 6.1 | OK7 |  | C20/25205Vindskydd och 20 °C uppvärmning20 mmOK7
C20/25 | 20 | 5 | Vindskydd och 20 °C uppvärmning | 30 mm | -5 | 0 | 6.4 | OK7 |  | C20/25205Vindskydd och 20 °C uppvärmning30 mmOK7 | 5
C20/25 | 20 | 5 | Vindskydd och 20 °C uppvärmning | 30 mm | -5 | 2 | 6.8 | OK7 |  | C20/25205Vindskydd och 20 °C uppvärmning30 mmOK7 | 5
C20/25 | 20 | 5 | Vindskydd och 20 °C uppvärmning | 50 mm | -5 | 7 | 5.8 | OK7 |  | C20/25205Vindskydd och 20 °C uppvärmning50 mmOK7 | 5
C20/25 | 20 | 5 | Vindskydd och 20 °C uppvärmning | 50 mm | -5 | 12 | 6 | OK7 |  | C20/25205Vindskydd och 20 °C uppvärmning50 mmOK7 | 5
C20/25 | 20 | 5 | Vindskydd och 20 °C uppvärmning | 50 mm | -5 | 20 | 6 | OK7 |  | C20/25205Vindskydd och 20 °C uppvärmning50 mmOK7 | 5
C25/30 | 20 | 5 | Vindskydd och 20 °C uppvärmning | 50 mm | -10 | 0 | 6.5 | OK7 |  | C25/30205Vindskydd och 20 °C uppvärmning50 mmOK7 | 5
C25/30 | 20 | 5 | Vindskydd och 20 °C uppvärmning | 50 mm | -10 | 2 | 6.8 | OK7 |  | C25/30205Vindskydd och 20 °C uppvärmning50 mmOK7 | 5
C28/35 | 20 | 5 | Vindskydd och 20 °C uppvärmning | 50 mm | -10 | 7 | 5.7 | OK7 |  | C28/35205Vindskydd och 20 °C uppvärmning50 mmOK7 | 5
- | - | - | - | - | -10 | 12 |  |  | Varning: Ytan riskerar att frysa innan konstruktionen täcks | -----Varning: Ytan riskerar att frysa innan konstruktionen täcks
- | - | - | - | - | -10 | 20 |  |  | Varning: Ytan riskerar att frysa innan konstruktionen täcks | -----Varning: Ytan riskerar att frysa innan konstruktionen täcks
C32/40 | 15 | 5 | Vindskydd och 20 °C uppvärmning | 50 mm | -15 | 0 | 6.8 | OK7 |  | C32/40155Vindskydd och 20 °C uppvärmning50 mmOK7
C35/45 | 15 | 5 | Vindskydd och 20 °C uppvärmning | 50 mm | -15 | 2 | 5.8 | OK7 |  | C35/45155Vindskydd och 20 °C uppvärmning50 mmOK7
- | - | - | - | - | -15 | 7 |  |  | Varning: Ytan riskerar att frysa innan konstruktionen täcks | -----Varning: Ytan riskerar att frysa innan konstruktionen täcks
- | - | - | - | - | -15 | 12 |  |  | Varning: Ytan riskerar att frysa innan konstruktionen täcks | -----Varning: Ytan riskerar att frysa innan konstruktionen täcks
- | - | - | - | - | -15 | 20 |  |  | Varning: Ytan riskerar att frysa innan konstruktionen täcks | -----Varning: Ytan riskerar att frysa innan konstruktionen täcks
- | - | - | - | - | -20 | 0 |  |  | Varning: Risk för ras vid avformning eftersom konstruktionen inte har uppnått 70% av slutlig hållfasthet | -----Varning: Risk för ras vid avformning eftersom konstruktionen inte har uppnått 70% av slutlig hållfasthet
- | - | - | - | - | -20 | 2 |  |  | Varning: Risk för ras vid avformning eftersom konstruktionen inte har uppnått 70% av slutlig hållfasthet | -----Varning: Risk för ras vid avformning eftersom konstruktionen inte har uppnått 70% av slutlig hållfasthet
- | - | - | - | - | -20 | 7 |  |  | Varning: Ytan riskerar att frysa innan konstruktionen täcks | -----Varning: Ytan riskerar att frysa innan konstruktionen täcks
- | - | - | - | - | -20 | 12 |  |  | Varning: Ytan riskerar att frysa innan konstruktionen täcks | -----Varning: Ytan riskerar att frysa innan konstruktionen täcks
- | - | - | - | - | -20 | 20 |  |  | Varning: Ytan riskerar att frysa innan konstruktionen täcks | -----Varning: Ytan riskerar att frysa innan konstruktionen täcks

## Bjälklag (20% slagg)
Kvalitet | Gjuttemperatur | Temperatur motgjutningsyta | Väderskydd, uppvärmning (ingen vind) | Täckning [mm] | Temperatur | Vind | <7 d och >70 % [Dagar] | OK<7 dagar | Kommentar | Åtgärdskåd
C20/25 | 15 | 20 | - | - | 20 | 0 | 6.2 | OK7 |  | C20/251520--OK7
C20/25 | 15 | 20 | - | - | 20 | 2 | 6.8 | OK7 |  | C20/251520--OK7
C20/25 | 15 | 20 | - | - | 20 | 7 | 7 | OK7 |  | C20/251520--OK7
C20/25 | 15 | 20 | - | - | 20 | 12 | 7 | OK7 |  | C20/251520--OK7
C20/25 | 15 | 20 | - | - | 20 | 20 | 7 | OK7 |  | C20/251520--OK7
C28/35 | 15 | 15 | - | - | 15 | 0 | 6.4 | OK7 |  | C28/351515--OK7
C28/35 | 15 | 15 | Vindskydd | - | 15 | 2 | 7 | OK7 |  | C28/351515Vindskydd-OK7
C30/37 | 15 | 15 | Vindskydd | Presenning | 15 | 7 | 6.8 | OK7 |  | C30/371515VindskyddPresenningOK7
C30/37 | 15 | 15 | Vindskydd | Presenning | 15 | 12 | 6.9 | OK7 |  | C30/371515VindskyddPresenningOK7
C30/37 | 15 | 15 | Vindskydd | Presenning | 15 | 20 | 7 | OK7 |  | C30/371515VindskyddPresenningOK7
C35/45 | 15 | 10 | - | - | 10 | 0 | 7 | OK7 |  | C35/451510--OK7
C40/50 | 15 | 10 | Vindskydd | Presenning | 10 | 2 | 6.8 | OK7 |  | C40/501510VindskyddPresenningOK7
- | - | - | - | - | 10 | 7 |  |  | Varning: Risk för ras vid avformning eftersom konstruktionen inte har uppnått 70% av slutlig hållfasthet | -----Varning: Risk för ras vid avformning eftersom konstruktionen inte har uppnått 70% av slutlig hållfasthet
- | - | - | - | - | 10 | 12 |  |  | Varning: Risk för ras vid avformning eftersom konstruktionen inte har uppnått 70% av slutlig hållfasthet | -----Varning: Risk för ras vid avformning eftersom konstruktionen inte har uppnått 70% av slutlig hållfasthet
- | - | - | - | - | 10 | 20 |  |  | Varning: Risk för ras vid avformning eftersom konstruktionen inte har uppnått 70% av slutlig hållfasthet | -----Varning: Risk för ras vid avformning eftersom konstruktionen inte har uppnått 70% av slutlig hållfasthet
C20/25 | 20 | 5 | Vindskydd och 20 °C uppvärmning | 10 mm | 5 | 0 | 6.3 | OK7 |  | C20/25205Vindskydd och 20 °C uppvärmning10 mmOK7
C20/25 | 20 | 5 | Vindskydd och 20 °C uppvärmning | 10 mm | 5 | 2 | 7 | OK7 |  | C20/25205Vindskydd och 20 °C uppvärmning10 mmOK7
C20/25 | 20 | 5 | Vindskydd och 20 °C uppvärmning | 20 mm | 5 | 7 | 6.1 | OK7 |  | C20/25205Vindskydd och 20 °C uppvärmning20 mmOK7
C20/25 | 20 | 5 | Vindskydd och 20 °C uppvärmning | 20 mm | 5 | 12 | 6.1 | OK7 |  | C20/25205Vindskydd och 20 °C uppvärmning20 mmOK7
C20/25 | 20 | 5 | Vindskydd och 20 °C uppvärmning | 20 mm | 5 | 20 | 6.2 | OK7 |  | C20/25205Vindskydd och 20 °C uppvärmning20 mmOK7
C20/25 | 20 | 5 | Vindskydd och 20 °C uppvärmning | 30 mm | 0 | 0 | 6.6 | OK7 |  | C20/25205Vindskydd och 20 °C uppvärmning30 mmOK7
C20/25 | 20 | 5 | Vindskydd och 20 °C uppvärmning | 30 mm | 0 | 2 | 6.9 | OK7 |  | C20/25205Vindskydd och 20 °C uppvärmning30 mmOK7
C20/25 | 20 | 5 | Vindskydd och 20 °C uppvärmning | 50 mm | 0 | 7 | 6.1 | OK7 |  | C20/25205Vindskydd och 20 °C uppvärmning50 mmOK7
C20/25 | 20 | 5 | Vindskydd och 20 °C uppvärmning | 50 mm | 0 | 12 | 6.2 | OK7 |  | C20/25205Vindskydd och 20 °C uppvärmning50 mmOK7
C20/25 | 20 | 5 | Vindskydd och 20 °C uppvärmning | 50 mm | 0 | 20 | 6.2 | OK7 |  | C20/25205Vindskydd och 20 °C uppvärmning50 mmOK7
C25/30 | 20 | 5 | Vindskydd och 20 °C uppvärmning | 50 mm | -5 | 0 | 6.6 | OK7 |  | C25/30205Vindskydd och 20 °C uppvärmning50 mmOK7
C25/30 | 20 | 5 | Vindskydd och 20 °C uppvärmning | 50 mm | -5 | 2 | 6.8 | OK7 |  | C25/30205Vindskydd och 20 °C uppvärmning50 mmOK7
C28/35 | 20 | 5 | Vindskydd och 20 °C uppvärmning | 50 mm | -5 | 7 | 5.8 | OK7 |  | C28/35205Vindskydd och 20 °C uppvärmning50 mmOK7
C28/35 | 20 | 5 | Vindskydd och 20 °C uppvärmning | 50 mm | -5 | 12 | 6 | OK7 |  | C28/35205Vindskydd och 20 °C uppvärmning50 mmOK7
C28/35 | 20 | 5 | Vindskydd och 20 °C uppvärmning | 50 mm | -5 | 20 | 6.1 | OK7 |  | C28/35205Vindskydd och 20 °C uppvärmning50 mmOK7
C30/37 | 20 | 5 | Vindskydd och 20 °C uppvärmning | 50 mm | -10 | 0 | 7 | OK7 |  | C30/37205Vindskydd och 20 °C uppvärmning50 mmOK7
C32/40 | 20 | 5 | Vindskydd och 20 °C uppvärmning | 50 mm | -10 | 2 | 6.4 | OK7 |  | C32/40205Vindskydd och 20 °C uppvärmning50 mmOK7
C32/40 | 20 | 5 | Vindskydd och 20 °C uppvärmning | 50 mm | -10 | 7 | 6.8 | OK7 |  | C32/40205Vindskydd och 20 °C uppvärmning50 mmOK7
- | - | - | - | - | -10 | 12 |  |  | Varning: Ytan riskerar att frysa innan konstruktionen täcks | -----Varning: Ytan riskerar att frysa innan konstruktionen täcks
- | - | - | - | - | -10 | 20 |  |  | Varning: Ytan riskerar att frysa innan konstruktionen täcks | -----Varning: Ytan riskerar att frysa innan konstruktionen täcks
- | - | - | - | - | -15 | 0 |  |  | Varning: Risk för ras vid avformning eftersom konstruktionen inte har uppnått 70% av slutlig hållfasthet | -----Varning: Risk för ras vid avformning eftersom konstruktionen inte har uppnått 70% av slutlig hållfasthet
- | - | - | - | - | -15 | 2 |  |  | Varning: Risk för ras vid avformning eftersom konstruktionen inte har uppnått 70% av slutlig hållfasthet | -----Varning: Risk för ras vid avformning eftersom konstruktionen inte har uppnått 70% av slutlig hållfasthet
- | - | - | - | - | -15 | 7 |  |  | Varning: Ytan riskerar att frysa innan konstruktionen täcks | -----Varning: Ytan riskerar att frysa innan konstruktionen täcks
- | - | - | - | - | -15 | 12 |  |  | Varning: Ytan riskerar att frysa innan konstruktionen täcks | -----Varning: Ytan riskerar att frysa innan konstruktionen täcks
- | - | - | - | - | -15 | 20 |  |  | Varning: Ytan riskerar att frysa innan konstruktionen täcks | -----Varning: Ytan riskerar att frysa innan konstruktionen täcks
- | - | - | - | - | -20 | 0 |  |  | Varning: Risk för ras vid avformning eftersom konstruktionen inte har uppnått 70% av slutlig hållfasthet | -----Varning: Risk för ras vid avformning eftersom konstruktionen inte har uppnått 70% av slutlig hållfasthet
- | - | - | - | - | -20 | 2 |  |  | Varning: Risk för ras vid avformning eftersom konstruktionen inte har uppnått 70% av slutlig hållfasthet | -----Varning: Risk för ras vid avformning eftersom konstruktionen inte har uppnått 70% av slutlig hållfasthet
- | - | - | - | - | -20 | 7 |  |  | Varning: Ytan riskerar att frysa innan konstruktionen täcks | -----Varning: Ytan riskerar att frysa innan konstruktionen täcks
- | - | - | - | - | -20 | 12 |  |  | Varning: Ytan riskerar att frysa innan konstruktionen täcks | -----Varning: Ytan riskerar att frysa innan konstruktionen täcks
- | - | - | - | - | -20 | 20 |  |  | Varning: Ytan riskerar att frysa innan konstruktionen täcks | -----Varning: Ytan riskerar att frysa innan konstruktionen täcks

## Bjälklag (30% slagg)
Kvalitet | Gjuttemperatur | Temperatur motgjutningsyta | Väderskydd, uppvärmning (ingen vind) | Täckning [mm] | Temperatur | Vind | <7 d och >70 % [Dagar] | OK<7 dagar | Kommentar | Åtgärdskåd
C20/25 | 15 | 20 | Vindskydd | Presenning | 20 | 0 | 7 | OK7 |  | C20/251520VindskyddPresenningOK7
C25/30 | 15 | 20 | - | - | 20 | 2 | 6.8 | OK7 |  | C25/301520--OK7
C25/30 | 15 | 20 | - | - | 20 | 7 | 7 | OK7 |  | C25/301520--OK7
C25/30 | 15 | 20 | - | - | 20 | 12 | 7 | OK7 |  | C25/301520--OK7
C25/30 | 15 | 20 | - | - | 20 | 20 | 7 | OK7 |  | C25/301520--OK7
C32/40 | 15 | 15 | Vindskydd | Presenning | 15 | 0 | 6.6 | OK7 |  | C32/401515VindskyddPresenningOK7
C35/45 | 15 | 15 | - | - | 15 | 2 | 7 | OK7 |  | C35/451515--OK7
C35/45 | 15 | 15 | Vindskydd | Presenning | 15 | 7 | 6.8 | OK7 |  | C35/451515VindskyddPresenningOK7
C35/45 | 15 | 15 | Vindskydd | Presenning | 15 | 12 | 6.9 | OK7 |  | C35/451515VindskyddPresenningOK7
C35/45 | 15 | 15 | Vindskydd | Presenning | 15 | 20 | 7 | OK7 |  | C35/451515VindskyddPresenningOK7
- | - | - | - | - | 10 | 0 |  |  | Varning: Risk för ras vid avformning eftersom konstruktionen inte har uppnått 70% av slutlig hållfasthet | -----Varning: Risk för ras vid avformning eftersom konstruktionen inte har uppnått 70% av slutlig hållfasthet
- | - | - | - | - | 10 | 2 |  |  | Varning: Risk för ras vid avformning eftersom konstruktionen inte har uppnått 70% av slutlig hållfasthet | -----Varning: Risk för ras vid avformning eftersom konstruktionen inte har uppnått 70% av slutlig hållfasthet
- | - | - | - | - | 10 | 7 |  |  | Varning: Risk för ras vid avformning eftersom konstruktionen inte har uppnått 70% av slutlig hållfasthet | -----Varning: Risk för ras vid avformning eftersom konstruktionen inte har uppnått 70% av slutlig hållfasthet
- | - | - | - | - | 10 | 12 |  |  | Varning: Risk för ras vid avformning eftersom konstruktionen inte har uppnått 70% av slutlig hållfasthet | -----Varning: Risk för ras vid avformning eftersom konstruktionen inte har uppnått 70% av slutlig hållfasthet
- | - | - | - | - | 10 | 20 |  |  | Varning: Risk för ras vid avformning eftersom konstruktionen inte har uppnått 70% av slutlig hållfasthet | -----Varning: Risk för ras vid avformning eftersom konstruktionen inte har uppnått 70% av slutlig hållfasthet
C20/25 | 20 | 5 | Vindskydd och 20 °C uppvärmning | 20 mm | 5 | 0 | 6.5 | OK7 |  | C20/25205Vindskydd och 20 °C uppvärmning20 mmOK7
C20/25 | 20 | 5 | Vindskydd och 20 °C uppvärmning | 20 mm | 5 | 2 | 6.8 | OK7 |  | C20/25205Vindskydd och 20 °C uppvärmning20 mmOK7
C20/25 | 20 | 5 | Vindskydd och 20 °C uppvärmning | 20 mm | 5 | 7 | 7 | OK7 |  | C20/25205Vindskydd och 20 °C uppvärmning20 mmOK7
C20/25 | 20 | 5 | Vindskydd och 20 °C uppvärmning | 30 mm | 5 | 12 | 6.5 | OK7 |  | C20/25205Vindskydd och 20 °C uppvärmning30 mmOK7
C20/25 | 20 | 5 | Vindskydd och 20 °C uppvärmning | 30 mm | 5 | 20 | 6.5 | OK7 |  | C20/25205Vindskydd och 20 °C uppvärmning30 mmOK7
C20/25 | 20 | 5 | Vindskydd och 20 °C uppvärmning | 50 mm | 0 | 0 | 6.9 | OK7 |  | C20/25205Vindskydd och 20 °C uppvärmning50 mmOK7
C20/25 | 20 | 5 | Vindskydd och 20 °C uppvärmning | 50 mm | 0 | 2 | 7 | OK7 |  | C20/25205Vindskydd och 20 °C uppvärmning50 mmOK7
C25/30 | 20 | 5 | Vindskydd och 20 °C uppvärmning | 50 mm | 0 | 7 | 6.2 | OK7 |  | C25/30205Vindskydd och 20 °C uppvärmning50 mmOK7
C25/30 | 20 | 5 | Vindskydd och 20 °C uppvärmning | 50 mm | 0 | 12 | 6.3 | OK7 |  | C25/30205Vindskydd och 20 °C uppvärmning50 mmOK7
C25/30 | 20 | 5 | Vindskydd och 20 °C uppvärmning | 10 mm | 0 | 20 | 6.3 | OK7 |  | C25/30205Vindskydd och 20 °C uppvärmning10 mmOK7
C28/35 | 20 | 5 | Vindskydd och 20 °C uppvärmning | 50 mm | -5 | 0 | 6.8 | OK7 |  | C28/35205Vindskydd och 20 °C uppvärmning50 mmOK7
C28/35 | 20 | 5 | Vindskydd och 20 °C uppvärmning | 50 mm | -5 | 2 | 7 | OK7 |  | C28/35205Vindskydd och 20 °C uppvärmning50 mmOK7
C30/37 | 20 | 5 | Vindskydd och 20 °C uppvärmning | 50 mm | -5 | 7 | 6.9 | OK7 |  | C30/37205Vindskydd och 20 °C uppvärmning50 mmOK7
C30/37 | 20 | 5 | Vindskydd och 20 °C uppvärmning | 50 mm | -5 | 12 | 7 | OK7 |  | C30/37205Vindskydd och 20 °C uppvärmning50 mmOK7
C32/40 | 20 | 5 | Vindskydd och 20 °C uppvärmning | 50 mm | -5 | 20 | 6.4 | OK7 |  | C32/40205Vindskydd och 20 °C uppvärmning50 mmOK7
C40/50 | 20 | 5 | Vindskydd och 20 °C uppvärmning | 50 mm | -10 | 0 | 6.3 | OK7 |  | C40/50205Vindskydd och 20 °C uppvärmning50 mmOK7 | Betongkvalitet
C40/50 | 20 | 5 | Vindskydd och 20 °C uppvärmning | 50 mm | -10 | 2 | 6.6 | OK7 |  | C40/50205Vindskydd och 20 °C uppvärmning50 mmOK7 | C20/25
C40/50 | 20 | 5 | Vindskydd och 20 °C uppvärmning | 50 mm | -10 | 7 | 7 | OK7 |  | C40/50205Vindskydd och 20 °C uppvärmning50 mmOK7 | C25/30
- | - | - | - | - | -10 | 12 |  |  | Varning: Ytan riskerar att frysa innan konstruktionen täcks | -----Varning: Ytan riskerar att frysa innan konstruktionen täcks | C28/35
- | - | - | - | - | -10 | 20 |  |  | Varning: Ytan riskerar att frysa innan konstruktionen täcks | -----Varning: Ytan riskerar att frysa innan konstruktionen täcks | C30/37
- | - | - | - | - | -15 | 0 |  |  | Varning: Risk för ras vid avformning eftersom konstruktionen inte har uppnått 70% av slutlig hållfasthet | -----Varning: Risk för ras vid avformning eftersom konstruktionen inte har uppnått 70% av slutlig hållfasthet | C32/40
- | - | - | - | - | -15 | 2 |  |  | Varning: Risk för ras vid avformning eftersom konstruktionen inte har uppnått 70% av slutlig hållfasthet | -----Varning: Risk för ras vid avformning eftersom konstruktionen inte har uppnått 70% av slutlig hållfasthet | C35/45
- | - | - | - | - | -15 | 7 |  |  | Varning: Ytan riskerar att frysa innan konstruktionen täcks | -----Varning: Ytan riskerar att frysa innan konstruktionen täcks | C40/50
- | - | - | - | - | -15 | 12 |  |  | Varning: Ytan riskerar att frysa innan konstruktionen täcks | -----Varning: Ytan riskerar att frysa innan konstruktionen täcks
- | - | - | - | - | -15 | 20 |  |  | Varning: Ytan riskerar att frysa innan konstruktionen täcks | -----Varning: Ytan riskerar att frysa innan konstruktionen täcks
- | - | - | - | - | -20 | 0 |  |  | Varning: Risk för ras vid avformning eftersom konstruktionen inte har uppnått 70% av slutlig hållfasthet | -----Varning: Risk för ras vid avformning eftersom konstruktionen inte har uppnått 70% av slutlig hållfasthet
- | - | - | - | - | -20 | 2 |  |  | Varning: Risk för ras vid avformning eftersom konstruktionen inte har uppnått 70% av slutlig hållfasthet | -----Varning: Risk för ras vid avformning eftersom konstruktionen inte har uppnått 70% av slutlig hållfasthet
- | - | - | - | - | -20 | 7 |  |  | Varning: Risk för ras vid avformning eftersom konstruktionen inte har uppnått 70% av slutlig hållfasthet | -----Varning: Risk för ras vid avformning eftersom konstruktionen inte har uppnått 70% av slutlig hållfasthet
- | - | - | - | - | -20 | 12 |  |  | Varning: Risk för ras vid avformning eftersom konstruktionen inte har uppnått 70% av slutlig hållfasthet | -----Varning: Risk för ras vid avformning eftersom konstruktionen inte har uppnått 70% av slutlig hållfasthet
- | - | - | - | - | -20 | 20 |  |  | Varning: Risk för ras vid avformning eftersom konstruktionen inte har uppnått 70% av slutlig hållfasthet | -----Varning: Risk för ras vid avformning eftersom konstruktionen inte har uppnått 70% av slutlig hållfasthet

## Bjälklag (40% slagg)
Kvalitet | Gjuttemperatur | Temperatur motgjutningsyta | Väderskydd, uppvärmning (ingen vind) | Täckning [mm] | Temperatur | Vind | <7 d och >70 % [Dagar] | OK<7 dagar | Kommentar | Åtgärdskåd
C25/30 | 15 | 20 | Vindskydd | Presenning | 20 | 0 | 7 | OK7 |  | C25/301520VindskyddPresenningOK7
C28/35 | 15 | 20 | - | - | 20 | 2 | 7 | OK7 |  | C28/351520--OK7
C28/35 | 15 | 20 | Vindskydd | Presenning | 20 | 7 | 6.9 | OK7 |  | C28/351520VindskyddPresenningOK7
C28/35 | 15 | 20 | Vindskydd | Presenning | 20 | 12 | 7 | OK7 |  | C28/351520VindskyddPresenningOK7
C28/35 | 15 | 20 | Vindskydd | Presenning | 20 | 20 | 7 | OK7 |  | C28/351520VindskyddPresenningOK7
C40/50 | 15 | 15 | Vindskydd | Presenning | 15 | 0 | 7 | OK7 |  | C40/501515VindskyddPresenningOK7
- | - | - | - | - | 15 | 2 |  |  | Varning: Risk för ras vid avformning eftersom konstruktionen inte har uppnått 70% av slutlig hållfasthet | -----Varning: Risk för ras vid avformning eftersom konstruktionen inte har uppnått 70% av slutlig hållfasthet
- | - | - | - | - | 15 | 7 |  |  | Varning: Risk för ras vid avformning eftersom konstruktionen inte har uppnått 70% av slutlig hållfasthet | -----Varning: Risk för ras vid avformning eftersom konstruktionen inte har uppnått 70% av slutlig hållfasthet
- | - | - | - | - | 15 | 12 |  |  | Varning: Risk för ras vid avformning eftersom konstruktionen inte har uppnått 70% av slutlig hållfasthet | -----Varning: Risk för ras vid avformning eftersom konstruktionen inte har uppnått 70% av slutlig hållfasthet
- | - | - | - | - | 15 | 20 |  |  | Varning: Risk för ras vid avformning eftersom konstruktionen inte har uppnått 70% av slutlig hållfasthet | -----Varning: Risk för ras vid avformning eftersom konstruktionen inte har uppnått 70% av slutlig hållfasthet
- | - | - | - | - | 10 | 0 |  |  | Varning: Risk för ras vid avformning eftersom konstruktionen inte har uppnått 70% av slutlig hållfasthet | -----Varning: Risk för ras vid avformning eftersom konstruktionen inte har uppnått 70% av slutlig hållfasthet
- | - | - | - | - | 10 | 2 |  |  | Varning: Risk för ras vid avformning eftersom konstruktionen inte har uppnått 70% av slutlig hållfasthet | -----Varning: Risk för ras vid avformning eftersom konstruktionen inte har uppnått 70% av slutlig hållfasthet
- | - | - | - | - | 10 | 7 |  |  | Varning: Risk för ras vid avformning eftersom konstruktionen inte har uppnått 70% av slutlig hållfasthet | -----Varning: Risk för ras vid avformning eftersom konstruktionen inte har uppnått 70% av slutlig hållfasthet
- | - | - | - | - | 10 | 12 |  |  | Varning: Risk för ras vid avformning eftersom konstruktionen inte har uppnått 70% av slutlig hållfasthet | -----Varning: Risk för ras vid avformning eftersom konstruktionen inte har uppnått 70% av slutlig hållfasthet
- | - | - | - | - | 10 | 20 |  |  | Varning: Risk för ras vid avformning eftersom konstruktionen inte har uppnått 70% av slutlig hållfasthet | -----Varning: Risk för ras vid avformning eftersom konstruktionen inte har uppnått 70% av slutlig hållfasthet
C20/25 | 20 | 5 | Vindskydd och 20 °C uppvärmning | 30 mm | 5 | 0 | 6.8 | OK7 |  | C20/25205Vindskydd och 20 °C uppvärmning30 mmOK7
C20/25 | 20 | 5 | Vindskydd och 20 °C uppvärmning | 30 mm | 5 | 2 | 6.9 | OK7 |  | C20/25205Vindskydd och 20 °C uppvärmning30 mmOK7
C20/25 | 20 | 5 | Vindskydd och 20 °C uppvärmning | 50 mm | 5 | 7 | 6.3 | OK7 |  | C20/25205Vindskydd och 20 °C uppvärmning50 mmOK7
C20/25 | 20 | 5 | Vindskydd och 20 °C uppvärmning | 50 mm | 5 | 12 | 6.3 | OK7 |  | C20/25205Vindskydd och 20 °C uppvärmning50 mmOK7
C20/25 | 20 | 5 | Vindskydd och 20 °C uppvärmning | 50 mm | 5 | 20 | 6.3 | OK7 |  | C20/25205Vindskydd och 20 °C uppvärmning50 mmOK7
C25/30 | 20 | 5 | Vindskydd och 20 °C uppvärmning | 50 mm | 0 | 0 | 7 | OK7 |  | C25/30205Vindskydd och 20 °C uppvärmning50 mmOK7
C28/35 | 20 | 5 | Vindskydd och 20 °C uppvärmning | 50 mm | 0 | 2 | 6.3 | OK7 |  | C28/35205Vindskydd och 20 °C uppvärmning50 mmOK7
C28/35 | 20 | 5 | Vindskydd och 20 °C uppvärmning | 50 mm | 0 | 7 | 6.5 | OK7 |  | C28/35205Vindskydd och 20 °C uppvärmning50 mmOK7
C28/35 | 20 | 5 | Vindskydd och 20 °C uppvärmning | 50 mm | 0 | 12 | 6.5 | OK7 |  | C28/35205Vindskydd och 20 °C uppvärmning50 mmOK7
C28/35 | 20 | 5 | Vindskydd och 20 °C uppvärmning | 50 mm | 0 | 20 | 6.6 | OK7 |  | C28/35205Vindskydd och 20 °C uppvärmning50 mmOK7
C35/45 | 20 | 5 | Vindskydd och 20 °C uppvärmning | 50 mm | -5 | 0 | 6.7 | OK7 |  | C35/45205Vindskydd och 20 °C uppvärmning50 mmOK7
C35/45 | 20 | 5 | Vindskydd och 20 °C uppvärmning | 50 mm | -5 | 2 | 6.8 | OK7 |  | C35/45205Vindskydd och 20 °C uppvärmning50 mmOK7
C40/50 | 20 | 5 | Vindskydd och 20 °C uppvärmning | 50 mm | -5 | 7 | 6.6 | OK7 |  | C40/50205Vindskydd och 20 °C uppvärmning50 mmOK7
C40/50 | 20 | 5 | Vindskydd och 20 °C uppvärmning | 50 mm | -5 | 12 | 6.8 | OK7 |  | C40/50205Vindskydd och 20 °C uppvärmning50 mmOK7
C40/50 | 20 | 5 | Vindskydd och 20 °C uppvärmning | 50 mm | -5 | 20 | 6.8 | OK7 |  | C40/50205Vindskydd och 20 °C uppvärmning50 mmOK7
- | - | - | - | - | -10 | 0 |  |  | Varning: Risk för ras vid avformning eftersom konstruktionen inte har uppnått 70% av slutlig hållfasthet | -----Varning: Risk för ras vid avformning eftersom konstruktionen inte har uppnått 70% av slutlig hållfasthet
- | - | - | - | - | -10 | 2 |  |  | Varning: Risk för ras vid avformning eftersom konstruktionen inte har uppnått 70% av slutlig hållfasthet | -----Varning: Risk för ras vid avformning eftersom konstruktionen inte har uppnått 70% av slutlig hållfasthet
- | - | - | - | - | -10 | 7 |  |  | Varning: Risk för ras vid avformning eftersom konstruktionen inte har uppnått 70% av slutlig hållfasthet | -----Varning: Risk för ras vid avformning eftersom konstruktionen inte har uppnått 70% av slutlig hållfasthet
- | - | - | - | - | -10 | 12 |  |  | Varning: Ytan riskerar att frysa innan konstruktionen täcks | -----Varning: Ytan riskerar att frysa innan konstruktionen täcks
- | - | - | - | - | -10 | 20 |  |  | Varning: Ytan riskerar att frysa innan konstruktionen täcks | -----Varning: Ytan riskerar att frysa innan konstruktionen täcks
- | - | - | - | - | -15 | 0 |  |  | Varning: Risk för ras vid avformning eftersom konstruktionen inte har uppnått 70% av slutlig hållfasthet | -----Varning: Risk för ras vid avformning eftersom konstruktionen inte har uppnått 70% av slutlig hållfasthet
- | - | - | - | - | -15 | 2 |  |  | Varning: Risk för ras vid avformning eftersom konstruktionen inte har uppnått 70% av slutlig hållfasthet | -----Varning: Risk för ras vid avformning eftersom konstruktionen inte har uppnått 70% av slutlig hållfasthet
- | - | - | - | - | -15 | 7 |  |  | Varning: Ytan riskerar att frysa innan konstruktionen täcks | -----Varning: Ytan riskerar att frysa innan konstruktionen täcks
- | - | - | - | - | -15 | 12 |  |  | Varning: Ytan riskerar att frysa innan konstruktionen täcks | -----Varning: Ytan riskerar att frysa innan konstruktionen täcks
- | - | - | - | - | -15 | 20 |  |  | Varning: Ytan riskerar att frysa innan konstruktionen täcks | -----Varning: Ytan riskerar att frysa innan konstruktionen täcks
- | - | - | - | - | -20 | 0 |  |  | Varning: Risk för ras vid avformning eftersom konstruktionen inte har uppnått 70% av slutlig hållfasthet | -----Varning: Risk för ras vid avformning eftersom konstruktionen inte har uppnått 70% av slutlig hållfasthet
- | - | - | - | - | -20 | 2 |  |  | Varning: Risk för ras vid avformning eftersom konstruktionen inte har uppnått 70% av slutlig hållfasthet | -----Varning: Risk för ras vid avformning eftersom konstruktionen inte har uppnått 70% av slutlig hållfasthet
- | - | - | - | - | -20 | 7 |  |  | Varning: Ytan riskerar att frysa innan konstruktionen täcks | -----Varning: Ytan riskerar att frysa innan konstruktionen täcks
- | - | - | - | - | -20 | 12 |  |  | Varning: Ytan riskerar att frysa innan konstruktionen täcks | -----Varning: Ytan riskerar att frysa innan konstruktionen täcks
- | - | - | - | - | -20 | 20 |  |  | Varning: Ytan riskerar att frysa innan konstruktionen täcks | -----Varning: Ytan riskerar att frysa innan konstruktionen täcks

## Data till Lathund, Kådgenererin
Temperatur | Vind | 10% | 20% | 30% | 40% | Temperatur | Vind | Column1 | Åtgärdskåd | Åtgärdssvårighet | Nummer
20 | 0 | C20/251520--OK7 | C20/251520--OK7 | C20/251520VindskyddPresenningOK7 | C25/301520VindskyddPresenningOK7 |  |  |  | C20/251520--OK7 | 1 | 1
20 | 2 | C20/251520--OK7 | C20/251520--OK7 | C25/301520--OK7 | C28/351520--OK7 |  |  |  | C20/251515--OK7 | 2 | 2
20 | 7 | C20/251520--OK7 | C20/251520--OK7 | C25/301520--OK7 | C28/351520VindskyddPresenningOK7 |  |  |  | C20/2515150-OK7 | 3 | 3
20 | 12 | C20/251520--OK7 | C20/251520--OK7 | C25/301520--OK7 | C28/351520VindskyddPresenningOK7 |  |  |  | C20/2515150PresenningOK7 | 4 | 4
20 | 20 | C20/251520--OK7 | C20/251520--OK7 | C25/301520--OK7 | C28/351520VindskyddPresenningOK7 |  |  |  | C20/2515200PresenningOK7 | 5 | 5
15 | 0 | C20/251515--OK7 | C28/351515--OK7 | C32/401515VindskyddPresenningOK7 | C40/501515VindskyddPresenningOK7 |  |  |  | C20/2520520-OK7 | 6 | 6
15 | 2 | C20/251515Vindskydd-OK7 | C28/351515Vindskydd-OK7 | C35/451515--OK7 | -----Varning: Risk för ras vid avformning eftersom konstruktionen inte har uppnått 70% av slutlig hållfasthet |  |  |  | C20/252052010OK7 | 7 | 7
15 | 7 | C20/251515Vindskydd-OK7 | C30/371515VindskyddPresenningOK7 | C35/451515VindskyddPresenningOK7 | -----Varning: Risk för ras vid avformning eftersom konstruktionen inte har uppnått 70% av slutlig hållfasthet |  |  |  | C20/252052020OK7 | 8 | 8
15 | 12 | C20/251515VindskyddPresenningOK7 | C30/371515VindskyddPresenningOK7 | C35/451515VindskyddPresenningOK7 | -----Varning: Risk för ras vid avformning eftersom konstruktionen inte har uppnått 70% av slutlig hållfasthet |  |  |  | C20/252052030OK7 | 9 | 9
15 | 20 | C20/251515VindskyddPresenningOK7 | C30/371515VindskyddPresenningOK7 | C35/451515VindskyddPresenningOK7 | -----Varning: Risk för ras vid avformning eftersom konstruktionen inte har uppnått 70% av slutlig hållfasthet |  |  |  | C20/252052050OK7 | 10 | 10
10 | 0 | C28/351510--OK7 | C35/451510--OK7 | -----Varning: Risk för ras vid avformning eftersom konstruktionen inte har uppnått 70% av slutlig hållfasthet | -----Varning: Risk för ras vid avformning eftersom konstruktionen inte har uppnått 70% av slutlig hållfasthet |  |  |  | C25/301520--OK7 | 11 | 11
10 | 2 | C30/371510VindskyddPresenningOK7 | C40/501510VindskyddPresenningOK7 | -----Varning: Risk för ras vid avformning eftersom konstruktionen inte har uppnått 70% av slutlig hållfasthet | -----Varning: Risk för ras vid avformning eftersom konstruktionen inte har uppnått 70% av slutlig hållfasthet |  |  |  | C25/3015200PresenningOK7 | 12 | 12
10 | 7 | C32/401510VindskyddPresenningOK7 | -----Varning: Risk för ras vid avformning eftersom konstruktionen inte har uppnått 70% av slutlig hållfasthet | -----Varning: Risk för ras vid avformning eftersom konstruktionen inte har uppnått 70% av slutlig hållfasthet | -----Varning: Risk för ras vid avformning eftersom konstruktionen inte har uppnått 70% av slutlig hållfasthet |  |  |  | C25/302052010OK7 | 13 | 13
10 | 12 | C32/401510VindskyddPresenningOK7 | -----Varning: Risk för ras vid avformning eftersom konstruktionen inte har uppnått 70% av slutlig hållfasthet | -----Varning: Risk för ras vid avformning eftersom konstruktionen inte har uppnått 70% av slutlig hållfasthet | -----Varning: Risk för ras vid avformning eftersom konstruktionen inte har uppnått 70% av slutlig hållfasthet |  |  |  | C25/302052050OK7 | 14 | 14
10 | 20 | C32/401510VindskyddPresenningOK7 | -----Varning: Risk för ras vid avformning eftersom konstruktionen inte har uppnått 70% av slutlig hållfasthet | -----Varning: Risk för ras vid avformning eftersom konstruktionen inte har uppnått 70% av slutlig hållfasthet | -----Varning: Risk för ras vid avformning eftersom konstruktionen inte har uppnått 70% av slutlig hållfasthet |  |  |  | C28/351510--OK7 | 15 | 15
5 | 0 | C20/25205Vindskydd och 20 °C uppvärmning-OK7 | C20/25205Vindskydd och 20 °C uppvärmning10 mmOK7 | C20/25205Vindskydd och 20 °C uppvärmning20 mmOK7 | C20/25205Vindskydd och 20 °C uppvärmning30 mmOK7 |  |  |  | C28/351515--OK7 | 16 | 16
5 | 2 | C20/25205Vindskydd och 20 °C uppvärmning10 mmOK7 | C20/25205Vindskydd och 20 °C uppvärmning10 mmOK7 | C20/25205Vindskydd och 20 °C uppvärmning20 mmOK7 | C20/25205Vindskydd och 20 °C uppvärmning30 mmOK7 |  |  |  | C28/351520--OK7 | 17 | 17
5 | 7 | C20/25205Vindskydd och 20 °C uppvärmning10 mmOK7 | C20/25205Vindskydd och 20 °C uppvärmning20 mmOK7 | C20/25205Vindskydd och 20 °C uppvärmning20 mmOK7 | C20/25205Vindskydd och 20 °C uppvärmning50 mmOK7 |  |  |  | C28/3515150-OK7 | 18 | 18
5 | 12 | C20/25205Vindskydd och 20 °C uppvärmning10 mmOK7 | C20/25205Vindskydd och 20 °C uppvärmning20 mmOK7 | C20/25205Vindskydd och 20 °C uppvärmning30 mmOK7 | C20/25205Vindskydd och 20 °C uppvärmning50 mmOK7 |  |  |  | C28/3515200PresenningOK7 | 19 | 19
5 | 20 | C20/25205Vindskydd och 20 °C uppvärmning10 mmOK7 | C20/25205Vindskydd och 20 °C uppvärmning20 mmOK7 | C20/25205Vindskydd och 20 °C uppvärmning30 mmOK7 | C20/25205Vindskydd och 20 °C uppvärmning50 mmOK7 |  |  |  | C28/352052050OK7 | 20 | 20
0 | 0 | C20/25205Vindskydd och 20 °C uppvärmning10 mmOK7 | C20/25205Vindskydd och 20 °C uppvärmning30 mmOK7 | C20/25205Vindskydd och 20 °C uppvärmning50 mmOK7 | C25/30205Vindskydd och 20 °C uppvärmning50 mmOK7 |  |  |  | C30/3715100PresenningOK7 | 21 | 21
0 | 2 | C20/25205Vindskydd och 20 °C uppvärmning10 mmOK7 | C20/25205Vindskydd och 20 °C uppvärmning30 mmOK7 | C20/25205Vindskydd och 20 °C uppvärmning50 mmOK7 | C28/35205Vindskydd och 20 °C uppvärmning50 mmOK7 |  |  |  | C30/3715150PresenningOK7 | 22 | 22
0 | 7 | C20/25205Vindskydd och 20 °C uppvärmning20 mmOK7 | C20/25205Vindskydd och 20 °C uppvärmning50 mmOK7 | C25/30205Vindskydd och 20 °C uppvärmning50 mmOK7 | C28/35205Vindskydd och 20 °C uppvärmning50 mmOK7 |  |  |  | C30/372052050OK7 | 23 | 23
0 | 12 | C20/25205Vindskydd och 20 °C uppvärmning20 mmOK7 | C20/25205Vindskydd och 20 °C uppvärmning50 mmOK7 | C25/30205Vindskydd och 20 °C uppvärmning50 mmOK7 | C28/35205Vindskydd och 20 °C uppvärmning50 mmOK7 |  |  |  | C32/4015100PresenningOK7 | 24 | 24 | C20/251520-- | 1
0 | 20 | C20/25205Vindskydd och 20 °C uppvärmning20 mmOK7 | C20/25205Vindskydd och 20 °C uppvärmning50 mmOK7 | C25/30205Vindskydd och 20 °C uppvärmning10 mmOK7 | C28/35205Vindskydd och 20 °C uppvärmning50 mmOK7 |  |  |  | C32/4015150PresenningOK7 | 25 | 25 | C20/251515-- | 2
-5 | 0 | C20/25205Vindskydd och 20 °C uppvärmning30 mmOK7 | C25/30205Vindskydd och 20 °C uppvärmning50 mmOK7 | C28/35205Vindskydd och 20 °C uppvärmning50 mmOK7 | C35/45205Vindskydd och 20 °C uppvärmning50 mmOK7 |  |  |  | C32/401552050OK7 | 26 | 26 | C20/2515150- | 3
-5 | 2 | C20/25205Vindskydd och 20 °C uppvärmning30 mmOK7 | C25/30205Vindskydd och 20 °C uppvärmning50 mmOK7 | C28/35205Vindskydd och 20 °C uppvärmning50 mmOK7 | C35/45205Vindskydd och 20 °C uppvärmning50 mmOK7 |  |  |  | C32/402052050OK7 | 27 | 27 | C20/2515150Presenning | 4
-5 | 7 | C20/25205Vindskydd och 20 °C uppvärmning50 mmOK7 | C28/35205Vindskydd och 20 °C uppvärmning50 mmOK7 | C30/37205Vindskydd och 20 °C uppvärmning50 mmOK7 | C40/50205Vindskydd och 20 °C uppvärmning50 mmOK7 |  |  |  | C35/451510--OK7 | 28 | 28 | C28/351510-- | 5
-5 | 12 | C20/25205Vindskydd och 20 °C uppvärmning50 mmOK7 | C28/35205Vindskydd och 20 °C uppvärmning50 mmOK7 | C30/37205Vindskydd och 20 °C uppvärmning50 mmOK7 | C40/50205Vindskydd och 20 °C uppvärmning50 mmOK7 |  |  |  | C35/451515--OK7 | 29 | 29 | C30/3715100Presenning | 6
-5 | 20 | C20/25205Vindskydd och 20 °C uppvärmning50 mmOK7 | C28/35205Vindskydd och 20 °C uppvärmning50 mmOK7 | C32/40205Vindskydd och 20 °C uppvärmning50 mmOK7 | C40/50205Vindskydd och 20 °C uppvärmning50 mmOK7 |  |  |  | C35/4515150PresenningOK7 | 30 | 30 | C32/4015100Presenning | 7
-10 | 0 | C25/30205Vindskydd och 20 °C uppvärmning50 mmOK7 | C30/37205Vindskydd och 20 °C uppvärmning50 mmOK7 | C40/50205Vindskydd och 20 °C uppvärmning50 mmOK7 | -----Varning: Risk för ras vid avformning eftersom konstruktionen inte har uppnått 70% av slutlig hållfasthet |  |  |  | C35/451552050OK7 | 31 | 31 | C20/2520520- | 8
-10 | 2 | C25/30205Vindskydd och 20 °C uppvärmning50 mmOK7 | C32/40205Vindskydd och 20 °C uppvärmning50 mmOK7 | C40/50205Vindskydd och 20 °C uppvärmning50 mmOK7 | -----Varning: Risk för ras vid avformning eftersom konstruktionen inte har uppnått 70% av slutlig hållfasthet |  |  |  | C35/452052050OK7 | 32 | 32 | C20/252052010 | 9
-10 | 7 | C28/35205Vindskydd och 20 °C uppvärmning50 mmOK7 | C32/40205Vindskydd och 20 °C uppvärmning50 mmOK7 | C40/50205Vindskydd och 20 °C uppvärmning50 mmOK7 | -----Varning: Risk för ras vid avformning eftersom konstruktionen inte har uppnått 70% av slutlig hållfasthet |  |  |  | C40/5015100PresenningOK7 | 33 | 33 | C20/252052020 | 10
-10 | 12 | -----Varning: Ytan riskerar att frysa innan konstruktionen täcks | -----Varning: Ytan riskerar att frysa innan konstruktionen täcks | -----Varning: Ytan riskerar att frysa innan konstruktionen täcks | -----Varning: Ytan riskerar att frysa innan konstruktionen täcks |  |  |  | C40/5015150PresenningOK7 | 34 | 34 | C20/252052030 | 11
-10 | 20 | -----Varning: Ytan riskerar att frysa innan konstruktionen täcks | -----Varning: Ytan riskerar att frysa innan konstruktionen täcks | -----Varning: Ytan riskerar att frysa innan konstruktionen täcks | -----Varning: Ytan riskerar att frysa innan konstruktionen täcks |  |  |  | C40/502052050OK7 | 35 | 35 | C20/252052050 | 12
-15 | 0 | C32/40155Vindskydd och 20 °C uppvärmning50 mmOK7 | -----Varning: Risk för ras vid avformning eftersom konstruktionen inte har uppnått 70% av slutlig hållfasthet | -----Varning: Risk för ras vid avformning eftersom konstruktionen inte har uppnått 70% av slutlig hållfasthet | -----Varning: Risk för ras vid avformning eftersom konstruktionen inte har uppnått 70% av slutlig hållfasthet |  |  |  | -----Varning: Ytan riskerar att frysa innan konstruktionen täcks | 36 | 36 | C25/302052050 | 13
-15 | 2 | C35/45155Vindskydd och 20 °C uppvärmning50 mmOK7 | -----Varning: Risk för ras vid avformning eftersom konstruktionen inte har uppnått 70% av slutlig hållfasthet | -----Varning: Risk för ras vid avformning eftersom konstruktionen inte har uppnått 70% av slutlig hållfasthet | -----Varning: Risk för ras vid avformning eftersom konstruktionen inte har uppnått 70% av slutlig hållfasthet |  |  |  | -----Varning: Risk för ras vid avformning eftersom konstruktionen inte har uppnått 70% av slutlig hållfasthet | 37 | 37 | C28/352052050 | 14
-15 | 7 | -----Varning: Ytan riskerar att frysa innan konstruktionen täcks | -----Varning: Ytan riskerar att frysa innan konstruktionen täcks | -----Varning: Ytan riskerar att frysa innan konstruktionen täcks | -----Varning: Ytan riskerar att frysa innan konstruktionen täcks | 20 | 0 |  | C20/251520--OK7 | 1 | 1 | -----Varning: Ytan riskerar att frysa innan konstruktionen täcks | 15
-15 | 12 | -----Varning: Ytan riskerar att frysa innan konstruktionen täcks | -----Varning: Ytan riskerar att frysa innan konstruktionen täcks | -----Varning: Ytan riskerar att frysa innan konstruktionen täcks | -----Varning: Ytan riskerar att frysa innan konstruktionen täcks | 20 | 2 |  | C20/251520--OK7 | 1 | 1 | C32/401552050 | 16
-15 | 20 | -----Varning: Ytan riskerar att frysa innan konstruktionen täcks | -----Varning: Ytan riskerar att frysa innan konstruktionen täcks | -----Varning: Ytan riskerar att frysa innan konstruktionen täcks | -----Varning: Ytan riskerar att frysa innan konstruktionen täcks | 20 | 7 |  | C20/251520--OK7 | 1 | 1 | C35/451552050 | 17
-20 | 0 | -----Varning: Risk för ras vid avformning eftersom konstruktionen inte har uppnått 70% av slutlig hållfasthet | -----Varning: Risk för ras vid avformning eftersom konstruktionen inte har uppnått 70% av slutlig hållfasthet | -----Varning: Risk för ras vid avformning eftersom konstruktionen inte har uppnått 70% av slutlig hållfasthet | -----Varning: Risk för ras vid avformning eftersom konstruktionen inte har uppnått 70% av slutlig hållfasthet | 20 | 12 |  | C20/251520--OK7 | 1 | 1 | -----Varning: Risk för ras vid avformning eftersom konstruktionen inte har uppnått 70% av slutlig hållfasthet | 18
-20 | 2 | -----Varning: Risk för ras vid avformning eftersom konstruktionen inte har uppnått 70% av slutlig hållfasthet | -----Varning: Risk för ras vid avformning eftersom konstruktionen inte har uppnått 70% av slutlig hållfasthet | -----Varning: Risk för ras vid avformning eftersom konstruktionen inte har uppnått 70% av slutlig hållfasthet | -----Varning: Risk för ras vid avformning eftersom konstruktionen inte har uppnått 70% av slutlig hållfasthet | 20 | 20 |  | C20/251520--OK7 | 1 | 1 | C28/351515-- | 19
-20 | 7 | -----Varning: Ytan riskerar att frysa innan konstruktionen täcks | -----Varning: Ytan riskerar att frysa innan konstruktionen täcks | -----Varning: Risk för ras vid avformning eftersom konstruktionen inte har uppnått 70% av slutlig hållfasthet | -----Varning: Ytan riskerar att frysa innan konstruktionen täcks | 15 | 0 |  | C20/251515--OK7 | 2 | 2 | C28/3515150- | 20
-20 | 12 | -----Varning: Ytan riskerar att frysa innan konstruktionen täcks | -----Varning: Ytan riskerar att frysa innan konstruktionen täcks | -----Varning: Risk för ras vid avformning eftersom konstruktionen inte har uppnått 70% av slutlig hållfasthet | -----Varning: Ytan riskerar att frysa innan konstruktionen täcks | 15 | 2 |  | C20/251515Vindskydd-OK7 | 3 | 38 | C30/3715150Presenning | 21
-20 | 20 | -----Varning: Ytan riskerar att frysa innan konstruktionen täcks | -----Varning: Ytan riskerar att frysa innan konstruktionen täcks | -----Varning: Risk för ras vid avformning eftersom konstruktionen inte har uppnått 70% av slutlig hållfasthet | -----Varning: Ytan riskerar att frysa innan konstruktionen täcks | 15 | 7 |  | C20/251515Vindskydd-OK7 | 3 | 38 | C35/451510-- | 22
[6 empty] | 15 | 12 |  | C20/251515VindskyddPresenningOK7 | 4 | 39 | C40/5015100Presenning | 23
[6 empty] | 15 | 20 |  | C20/251515VindskyddPresenningOK7 | 4 | 39 | C30/372052050 | 24
[6 empty] | 10 | 0 |  | C28/351510--OK7 | 5 | 15 | C32/402052050 | 25
[6 empty] | 10 | 2 |  | C30/371510VindskyddPresenningOK7 | 6 | 40 | C20/2515200Presenning | 26
[6 empty] | 10 | 7 |  | C32/401510VindskyddPresenningOK7 | 7 | 41 | C25/301520-- | 27
[6 empty] | 10 | 12 |  | C32/401510VindskyddPresenningOK7 | 7 | 41 | C32/4015150Presenning | 28
[6 empty] | 10 | 20 |  | C32/401510VindskyddPresenningOK7 | 7 | 41 | C35/451515-- | 29
[6 empty] | 5 | 0 |  | C20/25205Vindskydd och 20 °C uppvärmning-OK7 | 8 | 42 | C35/4515150Presenning | 30
[6 empty] | 5 | 2 |  | C20/25205Vindskydd och 20 °C uppvärmning10 mmOK7 | 9 | 43 | C25/302052010 | 31
[6 empty] | 5 | 7 |  | C20/25205Vindskydd och 20 °C uppvärmning10 mmOK7 | 9 | 43 | C40/502052050 | 32
[6 empty] | 5 | 12 |  | C20/25205Vindskydd och 20 °C uppvärmning10 mmOK7 | 9 | 43 | C25/3015200Presenning | 33
[6 empty] | 5 | 20 |  | C20/25205Vindskydd och 20 °C uppvärmning10 mmOK7 | 9 | 43 | C28/351520-- | 34
[6 empty] | 0 | 0 |  | C20/25205Vindskydd och 20 °C uppvärmning10 mmOK7 | 9 | 43 | C28/3515200Presenning | 35
[6 empty] | 0 | 2 |  | C20/25205Vindskydd och 20 °C uppvärmning10 mmOK7 | 9 | 43 | C40/5015150Presenning | 36
[6 empty] | 0 | 7 |  | C20/25205Vindskydd och 20 °C uppvärmning20 mmOK7 | 10 | 44 | C35/452052050 | 37
[6 empty] | 0 | 12 |  | C20/25205Vindskydd och 20 °C uppvärmning20 mmOK7 | 10 | 44
[6 empty] | 0 | 20 |  | C20/25205Vindskydd och 20 °C uppvärmning20 mmOK7 | 10 | 44
[6 empty] | -5 | 0 |  | C20/25205Vindskydd och 20 °C uppvärmning30 mmOK7 | 11 | 45
[6 empty] | -5 | 2 |  | C20/25205Vindskydd och 20 °C uppvärmning30 mmOK7 | 11 | 45
[6 empty] | -5 | 7 |  | C20/25205Vindskydd och 20 °C uppvärmning50 mmOK7 | 12 | 46
[6 empty] | -5 | 12 |  | C20/25205Vindskydd och 20 °C uppvärmning50 mmOK7 | 12 | 46
[6 empty] | -5 | 20 |  | C20/25205Vindskydd och 20 °C uppvärmning50 mmOK7 | 12 | 46
[6 empty] | -10 | 0 |  | C25/30205Vindskydd och 20 °C uppvärmning50 mmOK7 | 13 | 47
[6 empty] | -10 | 2 |  | C25/30205Vindskydd och 20 °C uppvärmning50 mmOK7 | 13 | 47
[6 empty] | -10 | 7 |  | C28/35205Vindskydd och 20 °C uppvärmning50 mmOK7 | 14 | 48
[6 empty] | -10 | 12 |  | -----Varning: Ytan riskerar att frysa innan konstruktionen täcks | 15 | 36
[6 empty] | -10 | 20 |  | -----Varning: Ytan riskerar att frysa innan konstruktionen täcks | 15 | 36
[6 empty] | -15 | 0 |  | C32/40155Vindskydd och 20 °C uppvärmning50 mmOK7 | 16 | 49
[6 empty] | -15 | 2 |  | C35/45155Vindskydd och 20 °C uppvärmning50 mmOK7 | 17 | 50
[6 empty] | -15 | 7 |  | -----Varning: Ytan riskerar att frysa innan konstruktionen täcks | 15 | 36
[6 empty] | -15 | 12 |  | -----Varning: Ytan riskerar att frysa innan konstruktionen täcks | 15 | 36
[6 empty] | -15 | 20 |  | -----Varning: Ytan riskerar att frysa innan konstruktionen täcks | 15 | 36
[6 empty] | -20 | 0 |  | -----Varning: Risk för ras vid avformning eftersom konstruktionen inte har uppnått 70% av slutlig hållfasthet | 18 | 37
[6 empty] | -20 | 2 |  | -----Varning: Risk för ras vid avformning eftersom konstruktionen inte har uppnått 70% av slutlig hållfasthet | 18 | 37
[6 empty] | -20 | 7 |  | -----Varning: Ytan riskerar att frysa innan konstruktionen täcks | 15 | 36
[6 empty] | -20 | 12 |  | -----Varning: Ytan riskerar att frysa innan konstruktionen täcks | 15 | 36
[6 empty] | -20 | 20 |  | -----Varning: Ytan riskerar att frysa innan konstruktionen täcks | 15 | 36
[6 empty] | 20 | 0 |  | C20/251520--OK7 | 1 | 1
[6 empty] | 20 | 2 |  | C20/251520--OK7 | 1 | 1
[6 empty] | 20 | 7 |  | C20/251520--OK7 | 1 | 1
[6 empty] | 20 | 12 |  | C20/251520--OK7 | 1 | 1
[6 empty] | 20 | 20 |  | C20/251520--OK7 | 1 | 1
[6 empty] | 15 | 0 |  | C28/351515--OK7 | 19 | 16
[6 empty] | 15 | 2 |  | C28/351515Vindskydd-OK7 | 20 | 51
[6 empty] | 15 | 7 |  | C30/371515VindskyddPresenningOK7 | 21 | 52
[6 empty] | 15 | 12 |  | C30/371515VindskyddPresenningOK7 | 21 | 52
[6 empty] | 15 | 20 |  | C30/371515VindskyddPresenningOK7 | 21 | 52
[6 empty] | 10 | 0 |  | C35/451510--OK7 | 22 | 28
[6 empty] | 10 | 2 |  | C40/501510VindskyddPresenningOK7 | 23 | 53
[6 empty] | 10 | 7 |  | -----Varning: Risk för ras vid avformning eftersom konstruktionen inte har uppnått 70% av slutlig hållfasthet | 18 | 37
[6 empty] | 10 | 12 |  | -----Varning: Risk för ras vid avformning eftersom konstruktionen inte har uppnått 70% av slutlig hållfasthet | 18 | 37
[6 empty] | 10 | 20 |  | -----Varning: Risk för ras vid avformning eftersom konstruktionen inte har uppnått 70% av slutlig hållfasthet | 18 | 37
[6 empty] | 5 | 0 |  | C20/25205Vindskydd och 20 °C uppvärmning10 mmOK7 | 9 | 43
[6 empty] | 5 | 2 |  | C20/25205Vindskydd och 20 °C uppvärmning10 mmOK7 | 9 | 43
[6 empty] | 5 | 7 |  | C20/25205Vindskydd och 20 °C uppvärmning20 mmOK7 | 10 | 44
[6 empty] | 5 | 12 |  | C20/25205Vindskydd och 20 °C uppvärmning20 mmOK7 | 10 | 44
[6 empty] | 5 | 20 |  | C20/25205Vindskydd och 20 °C uppvärmning20 mmOK7 | 10 | 44
[6 empty] | 0 | 0 |  | C20/25205Vindskydd och 20 °C uppvärmning30 mmOK7 | 11 | 45
[6 empty] | 0 | 2 |  | C20/25205Vindskydd och 20 °C uppvärmning30 mmOK7 | 11 | 45
[6 empty] | 0 | 7 |  | C20/25205Vindskydd och 20 °C uppvärmning50 mmOK7 | 12 | 46
[6 empty] | 0 | 12 |  | C20/25205Vindskydd och 20 °C uppvärmning50 mmOK7 | 12 | 46
[6 empty] | 0 | 20 |  | C20/25205Vindskydd och 20 °C uppvärmning50 mmOK7 | 12 | 46
[6 empty] | -5 | 0 |  | C25/30205Vindskydd och 20 °C uppvärmning50 mmOK7 | 13 | 47
[6 empty] | -5 | 2 |  | C25/30205Vindskydd och 20 °C uppvärmning50 mmOK7 | 13 | 47
[6 empty] | -5 | 7 |  | C28/35205Vindskydd och 20 °C uppvärmning50 mmOK7 | 14 | 48
[6 empty] | -5 | 12 |  | C28/35205Vindskydd och 20 °C uppvärmning50 mmOK7 | 14 | 48
[6 empty] | -5 | 20 |  | C28/35205Vindskydd och 20 °C uppvärmning50 mmOK7 | 14 | 48
[6 empty] | -10 | 0 |  | C30/37205Vindskydd och 20 °C uppvärmning50 mmOK7 | 24 | 54
[6 empty] | -10 | 2 |  | C32/40205Vindskydd och 20 °C uppvärmning50 mmOK7 | 25 | 55
[6 empty] | -10 | 7 |  | C32/40205Vindskydd och 20 °C uppvärmning50 mmOK7 | 25 | 55
[6 empty] | -10 | 12 |  | -----Varning: Ytan riskerar att frysa innan konstruktionen täcks | 15 | 36
[6 empty] | -10 | 20 |  | -----Varning: Ytan riskerar att frysa innan konstruktionen täcks | 15 | 36
[6 empty] | -15 | 0 |  | -----Varning: Risk för ras vid avformning eftersom konstruktionen inte har uppnått 70% av slutlig hållfasthet | 18 | 37
[6 empty] | -15 | 2 |  | -----Varning: Risk för ras vid avformning eftersom konstruktionen inte har uppnått 70% av slutlig hållfasthet | 18 | 37
[6 empty] | -15 | 7 |  | -----Varning: Ytan riskerar att frysa innan konstruktionen täcks | 15 | 36
[6 empty] | -15 | 12 |  | -----Varning: Ytan riskerar att frysa innan konstruktionen täcks | 15 | 36
[6 empty] | -15 | 20 |  | -----Varning: Ytan riskerar att frysa innan konstruktionen täcks | 15 | 36
[6 empty] | -20 | 0 |  | -----Varning: Risk för ras vid avformning eftersom konstruktionen inte har uppnått 70% av slutlig hållfasthet | 18 | 37
[6 empty] | -20 | 2 |  | -----Varning: Risk för ras vid avformning eftersom konstruktionen inte har uppnått 70% av slutlig hållfasthet | 18 | 37
[6 empty] | -20 | 7 |  | -----Varning: Ytan riskerar att frysa innan konstruktionen täcks | 15 | 36
[6 empty] | -20 | 12 |  | -----Varning: Ytan riskerar att frysa innan konstruktionen täcks | 15 | 36
[6 empty] | -20 | 20 |  | -----Varning: Ytan riskerar att frysa innan konstruktionen täcks | 15 | 36
[6 empty] | 20 | 0 |  | C20/251520VindskyddPresenningOK7 | 26 | 56
[6 empty] | 20 | 2 |  | C25/301520--OK7 | 27 | 11
[6 empty] | 20 | 7 |  | C25/301520--OK7 | 27 | 11
[6 empty] | 20 | 12 |  | C25/301520--OK7 | 27 | 11
[6 empty] | 20 | 20 |  | C25/301520--OK7 | 27 | 11
[6 empty] | 15 | 0 |  | C32/401515VindskyddPresenningOK7 | 28 | 57
[6 empty] | 15 | 2 |  | C35/451515--OK7 | 29 | 29
[6 empty] | 15 | 7 |  | C35/451515VindskyddPresenningOK7 | 30 | 58
[6 empty] | 15 | 12 |  | C35/451515VindskyddPresenningOK7 | 30 | 58
[6 empty] | 15 | 20 |  | C35/451515VindskyddPresenningOK7 | 30 | 58
[6 empty] | 10 | 0 |  | -----Varning: Risk för ras vid avformning eftersom konstruktionen inte har uppnått 70% av slutlig hållfasthet | 18 | 37
[6 empty] | 10 | 2 |  | -----Varning: Risk för ras vid avformning eftersom konstruktionen inte har uppnått 70% av slutlig hållfasthet | 18 | 37
[6 empty] | 10 | 7 |  | -----Varning: Risk för ras vid avformning eftersom konstruktionen inte har uppnått 70% av slutlig hållfasthet | 18 | 37
[6 empty] | 10 | 12 |  | -----Varning: Risk för ras vid avformning eftersom konstruktionen inte har uppnått 70% av slutlig hållfasthet | 18 | 37
[6 empty] | 10 | 20 |  | -----Varning: Risk för ras vid avformning eftersom konstruktionen inte har uppnått 70% av slutlig hållfasthet | 18 | 37
[6 empty] | 5 | 0 |  | C20/25205Vindskydd och 20 °C uppvärmning20 mmOK7 | 10 | 44
[6 empty] | 5 | 2 |  | C20/25205Vindskydd och 20 °C uppvärmning20 mmOK7 | 10 | 44
[6 empty] | 5 | 7 |  | C20/25205Vindskydd och 20 °C uppvärmning20 mmOK7 | 10 | 44
[6 empty] | 5 | 12 |  | C20/25205Vindskydd och 20 °C uppvärmning30 mmOK7 | 11 | 45
[6 empty] | 5 | 20 |  | C20/25205Vindskydd och 20 °C uppvärmning30 mmOK7 | 11 | 45
[6 empty] | 0 | 0 |  | C20/25205Vindskydd och 20 °C uppvärmning50 mmOK7 | 12 | 46
[6 empty] | 0 | 2 |  | C20/25205Vindskydd och 20 °C uppvärmning50 mmOK7 | 12 | 46
[6 empty] | 0 | 7 |  | C25/30205Vindskydd och 20 °C uppvärmning50 mmOK7 | 13 | 47
[6 empty] | 0 | 12 |  | C25/30205Vindskydd och 20 °C uppvärmning50 mmOK7 | 13 | 47
[6 empty] | 0 | 20 |  | C25/30205Vindskydd och 20 °C uppvärmning10 mmOK7 | 31 | 59
[6 empty] | -5 | 0 |  | C28/35205Vindskydd och 20 °C uppvärmning50 mmOK7 | 14 | 48
[6 empty] | -5 | 2 |  | C28/35205Vindskydd och 20 °C uppvärmning50 mmOK7 | 14 | 48
[6 empty] | -5 | 7 |  | C30/37205Vindskydd och 20 °C uppvärmning50 mmOK7 | 24 | 54
[6 empty] | -5 | 12 |  | C30/37205Vindskydd och 20 °C uppvärmning50 mmOK7 | 24 | 54
[6 empty] | -5 | 20 |  | C32/40205Vindskydd och 20 °C uppvärmning50 mmOK7 | 25 | 55
[6 empty] | -10 | 0 |  | C40/50205Vindskydd och 20 °C uppvärmning50 mmOK7 | 32 | 60
[6 empty] | -10 | 2 |  | C40/50205Vindskydd och 20 °C uppvärmning50 mmOK7 | 32 | 60
[6 empty] | -10 | 7 |  | C40/50205Vindskydd och 20 °C uppvärmning50 mmOK7 | 32 | 60
[6 empty] | -10 | 12 |  | -----Varning: Ytan riskerar att frysa innan konstruktionen täcks | 15 | 36
[6 empty] | -10 | 20 |  | -----Varning: Ytan riskerar att frysa innan konstruktionen täcks | 15 | 36
[6 empty] | -15 | 0 |  | -----Varning: Risk för ras vid avformning eftersom konstruktionen inte har uppnått 70% av slutlig hållfasthet | 18 | 37
[6 empty] | -15 | 2 |  | -----Varning: Risk för ras vid avformning eftersom konstruktionen inte har uppnått 70% av slutlig hållfasthet | 18 | 37
[6 empty] | -15 | 7 |  | -----Varning: Ytan riskerar att frysa innan konstruktionen täcks | 15 | 36
[6 empty] | -15 | 12 |  | -----Varning: Ytan riskerar att frysa innan konstruktionen täcks | 15 | 36
[6 empty] | -15 | 20 |  | -----Varning: Ytan riskerar att frysa innan konstruktionen täcks | 15 | 36
[6 empty] | -20 | 0 |  | -----Varning: Risk för ras vid avformning eftersom konstruktionen inte har uppnått 70% av slutlig hållfasthet | 18 | 37
[6 empty] | -20 | 2 |  | -----Varning: Risk för ras vid avformning eftersom konstruktionen inte har uppnått 70% av slutlig hållfasthet | 18 | 37
[6 empty] | -20 | 7 |  | -----Varning: Risk för ras vid avformning eftersom konstruktionen inte har uppnått 70% av slutlig hållfasthet | 18 | 37
[6 empty] | -20 | 12 |  | -----Varning: Risk för ras vid avformning eftersom konstruktionen inte har uppnått 70% av slutlig hållfasthet | 18 | 37
[6 empty] | -20 | 20 |  | -----Varning: Risk för ras vid avformning eftersom konstruktionen inte har uppnått 70% av slutlig hållfasthet | 18 | 37
[6 empty] | 20 | 0 |  | C25/301520VindskyddPresenningOK7 | 33 | 61
[6 empty] | 20 | 2 |  | C28/351520--OK7 | 34 | 17
[6 empty] | 20 | 7 |  | C28/351520VindskyddPresenningOK7 | 35 | 62
[6 empty] | 20 | 12 |  | C28/351520VindskyddPresenningOK7 | 35 | 62
[6 empty] | 20 | 20 |  | C28/351520VindskyddPresenningOK7 | 35 | 62
[6 empty] | 15 | 0 |  | C40/501515VindskyddPresenningOK7 | 36 | 63
[6 empty] | 15 | 2 |  | -----Varning: Risk för ras vid avformning eftersom konstruktionen inte har uppnått 70% av slutlig hållfasthet | 18 | 37
[6 empty] | 15 | 7 |  | -----Varning: Risk för ras vid avformning eftersom konstruktionen inte har uppnått 70% av slutlig hållfasthet | 18 | 37
[6 empty] | 15 | 12 |  | -----Varning: Risk för ras vid avformning eftersom konstruktionen inte har uppnått 70% av slutlig hållfasthet | 18 | 37
[6 empty] | 15 | 20 |  | -----Varning: Risk för ras vid avformning eftersom konstruktionen inte har uppnått 70% av slutlig hållfasthet | 18 | 37
[6 empty] | 10 | 0 |  | -----Varning: Risk för ras vid avformning eftersom konstruktionen inte har uppnått 70% av slutlig hållfasthet | 18 | 37
[6 empty] | 10 | 2 |  | -----Varning: Risk för ras vid avformning eftersom konstruktionen inte har uppnått 70% av slutlig hållfasthet | 18 | 37
[6 empty] | 10 | 7 |  | -----Varning: Risk för ras vid avformning eftersom konstruktionen inte har uppnått 70% av slutlig hållfasthet | 18 | 37
[6 empty] | 10 | 12 |  | -----Varning: Risk för ras vid avformning eftersom konstruktionen inte har uppnått 70% av slutlig hållfasthet | 18 | 37
[6 empty] | 10 | 20 |  | -----Varning: Risk för ras vid avformning eftersom konstruktionen inte har uppnått 70% av slutlig hållfasthet | 18 | 37
[6 empty] | 5 | 0 |  | C20/25205Vindskydd och 20 °C uppvärmning30 mmOK7 | 11 | 45
[6 empty] | 5 | 2 |  | C20/25205Vindskydd och 20 °C uppvärmning30 mmOK7 | 11 | 45
[6 empty] | 5 | 7 |  | C20/25205Vindskydd och 20 °C uppvärmning50 mmOK7 | 12 | 46
[6 empty] | 5 | 12 |  | C20/25205Vindskydd och 20 °C uppvärmning50 mmOK7 | 12 | 46
[6 empty] | 5 | 20 |  | C20/25205Vindskydd och 20 °C uppvärmning50 mmOK7 | 12 | 46
[6 empty] | 0 | 0 |  | C25/30205Vindskydd och 20 °C uppvärmning50 mmOK7 | 13 | 47
[6 empty] | 0 | 2 |  | C28/35205Vindskydd och 20 °C uppvärmning50 mmOK7 | 14 | 48
[6 empty] | 0 | 7 |  | C28/35205Vindskydd och 20 °C uppvärmning50 mmOK7 | 14 | 48
[6 empty] | 0 | 12 |  | C28/35205Vindskydd och 20 °C uppvärmning50 mmOK7 | 14 | 48
[6 empty] | 0 | 20 |  | C28/35205Vindskydd och 20 °C uppvärmning50 mmOK7 | 14 | 48
[6 empty] | -5 | 0 |  | C35/45205Vindskydd och 20 °C uppvärmning50 mmOK7 | 37 | 64
[6 empty] | -5 | 2 |  | C35/45205Vindskydd och 20 °C uppvärmning50 mmOK7 | 37 | 64
[6 empty] | -5 | 7 |  | C40/50205Vindskydd och 20 °C uppvärmning50 mmOK7 | 32 | 60
[6 empty] | -5 | 12 |  | C40/50205Vindskydd och 20 °C uppvärmning50 mmOK7 | 32 | 60
[6 empty] | -5 | 20 |  | C40/50205Vindskydd och 20 °C uppvärmning50 mmOK7 | 32 | 60
[6 empty] | -10 | 0 |  | -----Varning: Risk för ras vid avformning eftersom konstruktionen inte har uppnått 70% av slutlig hållfasthet | 18 | 37
[6 empty] | -10 | 2 |  | -----Varning: Risk för ras vid avformning eftersom konstruktionen inte har uppnått 70% av slutlig hållfasthet | 18 | 37
[6 empty] | -10 | 7 |  | -----Varning: Risk för ras vid avformning eftersom konstruktionen inte har uppnått 70% av slutlig hållfasthet | 18 | 37
[6 empty] | -10 | 12 |  | -----Varning: Ytan riskerar att frysa innan konstruktionen täcks | 15 | 36
[6 empty] | -10 | 20 |  | -----Varning: Ytan riskerar att frysa innan konstruktionen täcks | 15 | 36
[6 empty] | -15 | 0 |  | -----Varning: Risk för ras vid avformning eftersom konstruktionen inte har uppnått 70% av slutlig hållfasthet | 18 | 37
[6 empty] | -15 | 2 |  | -----Varning: Risk för ras vid avformning eftersom konstruktionen inte har uppnått 70% av slutlig hållfasthet | 18 | 37
[6 empty] | -15 | 7 |  | -----Varning: Ytan riskerar att frysa innan konstruktionen täcks | 15 | 36
[6 empty] | -15 | 12 |  | -----Varning: Ytan riskerar att frysa innan konstruktionen täcks | 15 | 36
[6 empty] | -15 | 20 |  | -----Varning: Ytan riskerar att frysa innan konstruktionen täcks | 15 | 36
[6 empty] | -20 | 0 |  | -----Varning: Risk för ras vid avformning eftersom konstruktionen inte har uppnått 70% av slutlig hållfasthet | 18 | 37
[6 empty] | -20 | 2 |  | -----Varning: Risk för ras vid avformning eftersom konstruktionen inte har uppnått 70% av slutlig hållfasthet | 18 | 37
[6 empty] | -20 | 7 |  | -----Varning: Ytan riskerar att frysa innan konstruktionen täcks | 15 | 36
[6 empty] | -20 | 12 |  | -----Varning: Ytan riskerar att frysa innan konstruktionen täcks | 15 | 36
[6 empty] | -20 | 20 |  | -----Varning: Ytan riskerar att frysa innan konstruktionen täcks | 15 | 36
[9 empty] | Total antal paket | 37 | 64

## Data till lathund Åtgärder
Paket | Betongkvalitet | Gjuttemperatur (varmbetong) | Temperatur motgjutningsyta | Väderskydd, uppvärmning (ingen vind) | Täckning [mm] | OK under 7 D | Kommentar | Column1 | Jobbighetsnivå
1 | C20/25 | 15 | 20 | - | - | OK7 |  | C20/251520--OK7 | 1 | C20/251520-- | 1
2 | C20/25 | 15 | 15 | - | - | OK7 |  | C20/251515--OK7 | 2 | C20/251515-- | 2
3 | C20/25 | 15 | 15 | 0 | - | OK7 |  | C20/2515150-OK7 | 3 | C20/2515150- | 3
4 | C20/25 | 15 | 15 | 0 | Presenning | OK7 |  | C20/2515150PresenningOK7 | 4 | C20/2515150Presenning | 4
5 | C20/25 | 15 | 20 | 0 | Presenning | OK7 |  | C20/2515200PresenningOK7 | 5 | C28/351510-- | 5
6 | C20/25 | 20 | 5 | 20 | - | OK7 |  | C20/2520520-OK7 | 6 | C30/3715100Presenning | 6
7 | C20/25 | 20 | 5 | 20 | 10 | OK7 |  | C20/252052010OK7 | 7 | C32/4015100Presenning | 7
8 | C20/25 | 20 | 5 | 20 | 20 | OK7 |  | C20/252052020OK7 | 8 | C20/2520520- | 8
9 | C20/25 | 20 | 5 | 20 | 30 | OK7 |  | C20/252052030OK7 | 9 | C20/252052010 | 9
10 | C20/25 | 20 | 5 | 20 | 50 | OK7 |  | C20/252052050OK7 | 10 | C20/252052020 | 10
11 | C25/30 | 15 | 20 | - | - | OK7 |  | C25/301520--OK7 | 11 | C20/252052030 | 11
12 | C25/30 | 15 | 20 | 0 | Presenning | OK7 |  | C25/3015200PresenningOK7 | 12 | C20/252052050 | 12
13 | C25/30 | 20 | 5 | 20 | 10 | OK7 |  | C25/302052010OK7 | 13 | C25/302052050 | 13
14 | C25/30 | 20 | 5 | 20 | 50 | OK7 |  | C25/302052050OK7 | 14 | C28/352052050 | 14
15 | C28/35 | 15 | 10 | - | - | OK7 |  | C28/351510--OK7 | 15 | -----Varning: Ytan riskerar att frysa innan konstruktionen täcks | 15
16 | C28/35 | 15 | 15 | - | - | OK7 |  | C28/351515--OK7 | 16 | C32/401552050 | 16
17 | C28/35 | 15 | 20 | - | - | OK7 |  | C28/351520--OK7 | 17 | C35/451552050 | 17
18 | C28/35 | 15 | 15 | 0 | - | OK7 |  | C28/3515150-OK7 | 18 | -----Varning: Risk för ras vid avformning eftersom konstruktionen inte har uppnått 70% av slutlig hållfasthet | 18
19 | C28/35 | 15 | 20 | 0 | Presenning | OK7 |  | C28/3515200PresenningOK7 | 19 | C28/351515-- | 19
20 | C28/35 | 20 | 5 | 20 | 50 | OK7 |  | C28/352052050OK7 | 20 | C28/3515150- | 20
21 | C30/37 | 15 | 10 | 0 | Presenning | OK7 |  | C30/3715100PresenningOK7 | 21 | C30/3715150Presenning | 21
22 | C30/37 | 15 | 15 | 0 | Presenning | OK7 |  | C30/3715150PresenningOK7 | 22 | C35/451510-- | 22
23 | C30/37 | 20 | 5 | 20 | 50 | OK7 |  | C30/372052050OK7 | 23 | C40/5015100Presenning | 23
24 | C32/40 | 15 | 10 | 0 | Presenning | OK7 |  | C32/4015100PresenningOK7 | 24 | C30/372052050 | 24
25 | C32/40 | 15 | 15 | 0 | Presenning | OK7 |  | C32/4015150PresenningOK7 | 25 | C32/402052050 | 25
26 | C32/40 | 15 | 5 | 20 | 50 | OK7 |  | C32/401552050OK7 | 26 | C20/2515200Presenning | 26
27 | C32/40 | 20 | 5 | 20 | 50 | OK7 |  | C32/402052050OK7 | 27 | C25/301520-- | 27
28 | C35/45 | 15 | 10 | - | - | OK7 |  | C35/451510--OK7 | 28 | C32/4015150Presenning | 28
29 | C35/45 | 15 | 15 | - | - | OK7 |  | C35/451515--OK7 | 29 | C35/451515-- | 29
30 | C35/45 | 15 | 15 | 0 | Presenning | OK7 |  | C35/4515150PresenningOK7 | 30 | C35/4515150Presenning | 30
31 | C35/45 | 15 | 5 | 20 | 50 | OK7 |  | C35/451552050OK7 | 31 | C25/302052010 | 31
32 | C35/45 | 20 | 5 | 20 | 50 | OK7 |  | C35/452052050OK7 | 32 | C40/502052050 | 32
33 | C40/50 | 15 | 10 | 0 | Presenning | OK7 |  | C40/5015100PresenningOK7 | 33 | C25/3015200Presenning | 33
34 | C40/50 | 15 | 15 | 0 | Presenning | OK7 |  | C40/5015150PresenningOK7 | 34 | C28/351520-- | 34
35 | C40/50 | 20 | 5 | 20 | 50 | OK7 |  | C40/502052050OK7 | 35 | C28/3515200Presenning | 35
36 | - | - | - | - | - |  | Varning: Ytan riskerar att frysa innan konstruktionen täcks | -----Varning: Ytan riskerar att frysa innan konstruktionen täcks | 36 | C40/5015150Presenning | 36
37 | - | - | - | - | - |  | Varning: Risk för ras vid avformning eftersom konstruktionen inte har uppnått 70% av slutlig hållfasthet | -----Varning: Risk för ras vid avformning eftersom konstruktionen inte har uppnått 70% av slutlig hållfasthet | 37 | C35/452052050 | 37
|  | C40/50 | 10 | 5 | 20 | 50
|  | C40/50 | 10 | 5 | 20 | 50

## Lathund
Temperatur [°C] | Vind [m/s] | 10% Slagg | 20% Slagg | 30% Slagg | 40% Slagg
| 0 | 1 | 1 | 56 | 61 |  | 0-20 | 2 | Innan beteongvinter | 0-20 | 1.333333
| 2 | 1 | 1 | 11 | 17 |  | 2-20 | 3 |  | 2-20 | 2
20 | 7 | 1 | 1 | 11 | 62 |  | 7-20 | 4 |  | 7-20 | 3.666667
| 12 | 1 | 1 | 11 | 62 |  | 12-20 | 4 |  | 12-20 | 4
| 20 | 1 | 1 | 11 | 62
| 0 | 2 | 16 | 57 | 63 |  | 0-20 | 0
| 2 | 38 | 51 | 29 | 37 |  | 2-20 | 1
15 | 7 | 38 | 52 | 58 | 37 |  | 7-20 | 3
| 12 | 39 | 52 | 58 | 37 |  | 12-20 | 4
| 20 | 39 | 52 | 58 | 37
| 0 | 15 | 28 | 37 | 37 |  | 0-20 | 2
| 2 | 40 | 53 | 37 | 37 |  | 2-20 | 2
10 | 7 | 41 | 37 | 37 | 37 |  | 7-20 | 4
| 12 | 41 | 37 | 37 | 37 |  | 12-20 | 4
| 20 | 41 | 37 | 37 | 37
| 0 | 42 | 43 | 44 | 45 |  | 0-20 | 0 | Betongvinter innan frys | 0-20 | 0
| 2 | 43 | 43 | 44 | 45 |  | 2-20 | 1 |  | 2-20 | 0.6666667
5 | 7 | 43 | 44 | 44 | 46 |  | 7-20 | 3 |  | 7-20 | 3 | 0.75
| 12 | 43 | 44 | 45 | 46 |  | 12-20 | 4 |  | 12-20 | 3.333333
| 20 | 43 | 44 | 45 | 46
| 0 | 43 | 45 | 46 | 47 |  | 0-20 | 0
| 2 | 43 | 45 | 46 | 48 |  | 2-20 | 1
0 | 7 | 44 | 46 | 47 | 48 |  | 7-20 | 3
| 12 | 44 | 46 | 47 | 48 |  | 12-20 | 3
| 20 | 44 | 46 | 59 | 48
| 0 | 45 | 47 | 48 | 64 |  | 0-20 | 0
| 2 | 45 | 47 | 48 | 64 |  | 2-20 | 0
-5 | 7 | 46 | 48 | 54 | 60 |  | 7-20 | 3
| 12 | 46 | 48 | 54 | 60 |  | 12-20 | 3
| 20 | 46 | 48 | 55 | 60
| 0 | 47 | 54 | 60 | 37 |  | 0-20 | 0 | När de börjar frysa | 0-20 | 0.3333333
| 2 | 47 | 55 | 60 | 37 |  | 2-20 | 0 |  | 2-20 | 0.3333333
-10 | 7 | 48 | 55 | 60 | 37 |  | 7-20 | 0 |  | 7-20 | 2.666667
| 12 | 36 | 36 | 36 | 36 |  | 12-20 | 4 |  | 12-20 | 4
| 20 | 36 | 36 | 36 | 36
| 0 | 49 | 37 | 37 | 37 |  | 0-20 | 0
| 2 | 50 | 37 | 37 | 37 |  | 2-20 | 0
-15 | 7 | 36 | 36 | 36 | 36 |  | 7-20 | 4
| 12 | 36 | 36 | 36 | 36 |  | 12-20 | 4
| 20 | 36 | 36 | 36 | 36
| 0 | 37 | 37 | 37 | 37 |  | 0-20 | 1
| 2 | 37 | 37 | 37 | 37 |  | 2-20 | 1
-20 | 7 | 36 | 36 | 37 | 36 |  | 7-20 | 4
| 12 | 36 | 36 | 37 | 36 |  | 12-20 | 4
| 20 | 36 | 36 | 37 | 36
| Antal når ej 6Mpa | 8 | 8 | 5 | 8
| Antal frys | 2 | 7 | 12 | 16
| Procent 6 Mpa | 17.78% | 17.78% | 11.11% | 17.78%
| Procent frys | 4.444% | 15.56% | 26.67% | 35.56% | Paket | Betongkvalitet | Gjuttemperatur | Temperatur motgjutningsyta | Väderskydd med uppvärmning | Täckning [mm] | OK<7D | Kommentar
| Procent båda | 22.22% | 33.33% | 37.78% | 53.33% | 1 | C20/25 | 15 | 20 | - | - | OK7 | 0
[6 empty] | 2 | C20/25 | 15 | 15 | - | - | OK7 | 0
[6 empty] | 3 | C20/25 | 15 | 15 | 0 | - | OK7 | 0
[6 empty] | 4 | C20/25 | 15 | 15 | 0 | Presenning | OK7 | 0
[6 empty] | 5 | C20/25 | 15 | 20 | 0 | Presenning | OK7 | 0
[6 empty] | 6 | C20/25 | 20 | 5 | 20 | - | OK7 | 0
[6 empty] | 7 | C20/25 | 20 | 5 | 20 | 10 | OK7 | 0
[6 empty] | 8 | C20/25 | 20 | 5 | 20 | 20 | OK7 | 0
[6 empty] | 9 | C20/25 | 20 | 5 | 20 | 30 | OK7 | 0
[6 empty] | 10 | C20/25 | 20 | 5 | 20 | 50 | OK7 | 0
[6 empty] | 11 | C25/30 | 15 | 20 | - | - | OK7 | 0
[6 empty] | 12 | C25/30 | 15 | 20 | 0 | Presenning | OK7 | 0
[6 empty] | 13 | C25/30 | 20 | 5 | 20 | 10 | OK7 | 0
[6 empty] | 14 | C25/30 | 20 | 5 | 20 | 50 | OK7 | 0
[6 empty] | 15 | C28/35 | 15 | 10 | - | - | OK7 | 0
[6 empty] | 16 | C28/35 | 15 | 15 | - | - | OK7 | 0
[6 empty] | 17 | C28/35 | 15 | 20 | - | - | OK7 | 0
[6 empty] | 18 | C28/35 | 15 | 15 | 0 | - | OK7 | 0
[6 empty] | 19 | C28/35 | 15 | 20 | 0 | Presenning | OK7 | 0
[6 empty] | 20 | C28/35 | 20 | 5 | 20 | 50 | OK7 | 0
[6 empty] | 21 | C30/37 | 15 | 10 | 0 | Presenning | OK7 | 0
[6 empty] | 22 | C30/37 | 15 | 15 | 0 | Presenning | OK7 | 0
[6 empty] | 23 | C30/37 | 20 | 5 | 20 | 50 | OK7 | 0
[6 empty] | 24 | C32/40 | 15 | 10 | 0 | Presenning | OK7 | 0
[6 empty] | 25 | C32/40 | 15 | 15 | 0 | Presenning | OK7 | 0
[6 empty] | 26 | C32/40 | 15 | 5 | 20 | 50 | OK7 | 0
[6 empty] | 27 | C32/40 | 20 | 5 | 20 | 50 | OK7 | 0
[6 empty] | 28 | C35/45 | 15 | 10 | - | - | OK7 | 0
[6 empty] | 29 | C35/45 | 15 | 15 | - | - | OK7 | 0
[6 empty] | 30 | C35/45 | 15 | 15 | 0 | Presenning | OK7 | 0
[6 empty] | 31 | C35/45 | 15 | 5 | 20 | 50 | OK7 | 0
[6 empty] | 32 | C35/45 | 20 | 5 | 20 | 50 | OK7 | 0
[6 empty] | 33 | C40/50 | 15 | 10 | 0 | Presenning | OK7 | 0
[6 empty] | 34 | C40/50 | 15 | 15 | 0 | Presenning | OK7 | 0
[6 empty] | 35 | C40/50 | 20 | 5 | 20 | 50 | OK7 | 0
[6 empty] | 36 | - | - | - | - | - | 0 | Varning: Ytan riskerar att frysa innan konstruktionen täcks
[6 empty] | 37 | - | - | - | - | - | 0 | Varning: Risk för ras vid avformning eftersom konstruktionen inte har uppnått 70% av slutlig hållfasthet
[6 empty] | Utomhustemperatur | Väderskydd | Riktig temp under | Temperatur motgjutiningsyta | Gjuttemperatur
[6 empty] | 20 | 0 | 20 | 20 | 15
[6 empty] | 15 | 0 | 15 | 15 | 15
[6 empty] | 10 | 20 | 30 | 10 | 15
[6 empty] | 5 | 20 | 25 | 5 | 20
[6 empty] | 0 | 20 | 20 | 5 | 20
[6 empty] | -5 | 20 | 15 | 5 | 20
[6 empty] | -10 | 20 | 10 | 5 | 20
[6 empty] | -15 | 20 | 5 | 5 | 15
[6 empty] | -20 | 20 | 0 | 5 | 10

## Förutsättningar
Betongkvalitet | Gjuttemperatur | Temperatur motgjutningsyta | Väderskydd, uppvärmning (ingen vind) | Täckning [mm] | Komentar | OK under 7 dagar | Ok under 14 d | OK under 21 D
- | - | 5 | Vindskydd |  | Varning: Ytan riskerar att frysa innan konstruktionen täcks | OK7 | OK14 | OK21
C20/25 | 10 | 10 | Vindskydd och 20 °C uppvärmning | Presenning | Varning: Risk för ras vid avformning eftersom konstruktionen inte har uppnått 70% av slutlig hållfasthet |  |  |  | Utgångspunkt | Värden
C25/30 | 15 | 15 | - | 10 mm |  |  |  |  | Tjocklek plattbärlag | 50 mm
C28/35 | 20 | 20 |  | 20 mm |  |  |  |  | Tjocklek pågjutning | 190 mm
C30/37 | 25 | - |  | 30 mm |  |  |  |  | 70% hållfasthet | 14 eller 21 dagar
C32/40 |  |  |  | 50 mm |  |  |  |  | Mellan 14-21 dagar
C35/45 | [8 empty] | Täckning | Påläggning efter 1 timme
C40/50 |  |  |  | -
[9 empty] | Utomhustemperatur | Väderskydd | Riktig temp under | Temperatur motgjutiningsyta | Gjuttemperatur
[9 empty] | 20 | 0 | 20 | 20 | 15
[9 empty] | 15 | 5 | 20 | 15 | 15
[9 empty] | 10 | 10 | 20 | 10 | 15
[9 empty] | 5 | 15 | 20 | 5 | 20
[9 empty] | 0 | 20 | 20 | 5 | 20
[9 empty] | -5 | 20 | 15 | 5 | 20
[9 empty] | -10 | 20 | 10 | 5 | 20
[9 empty] | -15 | 20 | 5 | 5 | 15
[9 empty] | -20 | 20 | 0 | 5 | 10