## Bjälklag (C20-25)
Slagg mängd | Gjuttemperatur | Temperatur motgjutningsyta | Väderskydd, uppvärmning (ingen vind) | Täckning [mm] | Temperatur | Vind | <14 d och >70 % [Dagar] | OK <14 Dagar | <21 d och >70 % [Dagar] | OK <21 Dagar | Kommentar | Åtgärdskåd
40% | 15 | 20 | - | - | 20 | 0 | 7.7 | OK14 | 17.5 |  |  | 0,41520--OK14
40% | 15 | 20 | - | - | 20 | 2 | 8.1 | OK14 |  |  |  | 0,41520--OK14
40% | 15 | 20 | - | - | 20 | 7 | 8.3 | OK14 |  |  |  | 0,41520--OK14
40% | 15 | 20 | - | - | 20 | 12 | 8.4 | OK14 |  |  |  | 0,41520--OK14
40% | 15 | 20 | - | - | 20 | 20 | 8.4 | OK14 |  |  |  | 0,41520--OK14
40% | 15 | 15 | - | - | 15 | 0 | 10.1 | OK14 |  |  |  | 0,41515--OK14
40% | 15 | 15 | - | - | 15 | 2 | 10.7 | OK14 |  |  |  | 0,41515--OK14
40% | 15 | 15 | - | - | 15 | 7 | 11 | OK14 |  |  |  | 0,41515--OK14
40% | 15 | 15 | - | - | 15 | 12 | 11 | OK14 |  |  |  | 0,41515--OK14
40% | 15 | 15 | - | - | 15 | 20 | 11.1 | OK14 |  |  |  | 0,41515--OK14
40% | 15 | 10 | - | - | 10 | 0 | 14 | OK14 |  |  |  | 0,41510--OK14
40% | 15 | 10 | 0 | 10 | 10 | 2 | 13.5 | OK14 |  |  |  | 0,41510010OK14
40% | 15 | 10 | 0 | 10 | 10 | 7 | 13.6 | OK14 |  |  |  | 0,41510010OK14
40% | 15 | 10 | 0 | 10 | 10 | 12 | 13.7 | OK14 |  |  |  | 0,41510010OK14
40% | 15 | 10 | 0 | 10 | 10 | 20 | 13.7 | OK14 |  |  |  | 0,41510010OK14
40% | 20 | 5 | 20 | - | 5 | 0 | 10.5 | OK14 |  |  |  | 0,420520-OK14
40% | 20 | 5 | 20 | - | 5 | 2 | 13.1 | OK14 |  |  |  | 0,420520-OK14
40% | 20 | 5 | 20 | Presenning | 5 | 7 | 9.3 | OK14 |  |  |  | 0,420520PresenningOK14
40% | 20 | 5 | 20 | Presenning | 5 | 12 | 9.5 | OK14 |  |  |  | 0,420520PresenningOK14
40% | 20 | 5 | 20 | Presenning | 5 | 20 | 9.5 | OK14 |  |  |  | 0,420520PresenningOK14
40% | 20 | 5 | 20 | Presenning | 0 | 0 | 13.6 | OK14 |  |  |  | 0,420520PresenningOK14
40% | 20 | 5 | 20 | 10 | 0 | 2 | 11.9 | OK14 |  |  |  | 0,42052010OK14
40% | 20 | 5 | 20 | 10 | 0 | 7 | 12.7 | OK14 |  |  |  | 0,42052010OK14
40% | 20 | 5 | 20 | 10 | 0 | 12 | 12.9 | OK14 |  |  |  | 0,42052010OK14
40% | 20 | 5 | 20 | 10 | 0 | 20 | 13 | OK14 |  |  |  | 0,42052010OK14
40% | 20 | 5 | 20 | 20 | -5 | 0 | 12.9 | OK14 |  |  |  | 0,42052020OK14
40% | 20 | 5 | 20 | 20 | -5 | 2 | 13.8 | OK14 |  |  |  | 0,42052020OK14
40% | 20 | 5 | 20 | 30 | -5 | 7 | 12.7 | OK14 |  |  |  | 0,42052030OK14
40% | 20 | 5 | 20 | 30 | -5 | 12 | 12.8 | OK14 |  |  |  | 0,42052030OK14
40% | 20 | 5 | 20 | 30 | -5 | 20 | 12.9 | OK14 |  |  |  | 0,42052030OK14
30% | 20 | 5 | 20 | 50 | -10 | 0 | 12.9 | OK14 |  |  |  | 0,32052050OK14
30% | 20 | 5 | 20 | 50 | -10 | 2 | 13.3 | OK14 |  |  |  | 0,32052050OK14
30% | 20 | 5 | 20 | 50 | -10 | 7 | 13.7 | OK14 |  |  |  | 0,32052050OK14
- | - | - | - | - | -10 | 12 |  |  |  |  | Frys innan täck | -----Frys innan täck
- | - | - | - | - | -10 | 20 |  |  |  |  | Frys innan täck | -----Frys innan täck
10% | 15 | 5 | 20 | 50 | -15 | 0 | 13 | OK14 |  |  |  | 0,11552050OK14
10% | 15 | 5 | 20 | 50 | -15 | 2 | 13.5 | OK14 |  |  |  | 0,11552050OK14
- | - | - | - | - | -15 | 7 |  |  |  |  | Frys innan täck | -----Frys innan täck
- | - | - | - | - | -15 | 12 |  |  |  |  | Frys innan täck | -----Frys innan täck
- | - | - | - | - | -15 | 20 |  |  |  |  | Frys innan täck | -----Frys innan täck
- | - | - | - | - | -20 | 0 |  |  |  |  | Når ej 70% | -----Når ej 70%
- | - | - | - | - | -20 | 2 |  |  |  |  | Når ej 70% | -----Når ej 70%
- | - | - | - | - | -20 | 7 |  |  |  |  | Frys innan täck | -----Frys innan täck
- | - | - | - | - | -20 | 12 |  |  |  |  | Frys innan täck | -----Frys innan täck
- | - | - | - | - | -20 | 20 |  |  |  |  | Frys innan täck | -----Frys innan täck

## Bjälklag (C25-30)
Slagg mängd | Gjuttemperatur | Temperatur motgjutningsyta | Väderskydd, uppvärmning (ingen vind) | Täckning [mm] | Temperatur | Vind | <14 d och >70 % [Dagar] | OK <14 Dagar | <21 d och >70 % [Dagar] | OK <21 Dagar | Kommentar | Åtgärdskåd
40% | 15 | 20 | - | - | 20 | 0 | 7.1 | OK14 | 21 |  |  | 0,41520--OK14
40% | 15 | 20 | - | - | 20 | 2 | 7.5 | OK14 |  |  |  | 0,41520--OK14
40% | 15 | 20 | - | - | 20 | 7 | 7.8 | OK14 |  |  |  | 0,41520--OK14
40% | 15 | 20 | - | - | 20 | 12 | 7.8 | OK14 |  |  |  | 0,41520--OK14
40% | 15 | 20 | - | - | 20 | 20 | 7.8 | OK14 |  |  |  | 0,41520--OK14
40% | 15 | 15 | - | - | 15 | 0 | 9.3 | OK14 |  |  |  | 0,41515--OK14
40% | 15 | 15 | - | - | 15 | 2 | 10 | OK14 |  |  |  | 0,41515--OK14
40% | 15 | 15 | - | - | 15 | 7 | 10.2 | OK14 |  |  |  | 0,41515--OK14
40% | 15 | 15 | - | - | 15 | 12 | 10.3 | OK14 |  |  |  | 0,41515--OK14
40% | 15 | 15 | - | - | 15 | 20 | 10.3 | OK14 |  |  |  | 0,41515--OK14
40% | 15 | 10 | - | - | 10 | 0 | 12.8 | OK14 |  |  |  | 0,41510--OK14
40% | 15 | 10 | - | - | 10 | 2 | 13.7 | OK14 |  |  |  | 0,41510--OK14
40% | 15 | 10 | - | - | 10 | 7 | 14 | OK14 |  |  |  | 0,41510--OK14
40% | 15 | 10 | - | - | 10 | 12 | 14 | OK14 |  |  |  | 0,41510--OK14
40% | 15 | 10 | 0 | - | 10 | 20 | 13.9 | OK14 |  |  |  | 0,415100-OK14
40% | 20 | 5 | 20 | - | 5 | 0 | 9.6 | OK14 |  |  |  | 0,420520-OK14
40% | 20 | 5 | 20 | - | 5 | 2 | 12.1 | OK14 |  |  |  | 0,420520-OK14
40% | 20 | 5 | 20 | Presenning | 5 | 7 | 12.6 | OK14 |  |  |  | 0,420520PresenningOK14
40% | 20 | 5 | 20 | Presenning | 5 | 12 | 13 | OK14 |  |  |  | 0,420520PresenningOK14
40% | 20 | 5 | 20 | Presenning | 5 | 20 | 13.3 | OK14 |  |  |  | 0,420520PresenningOK14
40% | 20 | 5 | 20 | - | 0 | 0 | 13.3 | OK14 |  |  |  | 0,420520-OK14
40% | 20 | 5 | 20 | 10 | 0 | 2 | 10.9 | OK14 |  |  |  | 0,42052010OK14
40% | 20 | 5 | 20 | 10 | 0 | 7 | 11.6 | OK14 |  |  |  | 0,42052010OK14
40% | 20 | 5 | 20 | 10 | 0 | 12 | 11.8 | OK14 |  |  |  | 0,42052010OK14
40% | 20 | 5 | 20 | 10 | 0 | 20 | 12 | OK14 |  |  |  | 0,42052010OK14
40% | 20 | 5 | 20 | 10 | -5 | 0 | 13.8 | OK14 |  |  |  | 0,42052010OK14
40% | 20 | 5 | 20 | 20 | -5 | 2 | 12.6 | OK14 |  |  |  | 0,42052020OK14
40% | 20 | 5 | 20 | 20 | -5 | 7 | 13.1 | OK14 |  |  |  | 0,42052020OK14
40% | 20 | 5 | 20 | 20 | -5 | 12 | 13.3 | OK14 |  |  |  | 0,42052020OK14
40% | 20 | 5 | 20 | 20 | -5 | 20 | 13.5 | OK14 |  |  |  | 0,42052020OK14
40% | 20 | 5 | 20 | 50 | -10 | 0 | 13.1 | OK14 |  |  |  | 0,42052050OK14
40% | 20 | 5 | 20 | 50 | -10 | 2 | 13.5 | OK14 |  |  |  | 0,42052050OK14
40% | 20 | 5 | 20 | 50 | -10 | 7 | 13.9 | OK14 |  |  |  | 0,42052050OK14
- | - | - | - | - | -10 | 12 |  |  |  |  | Frys innan täck | -----Frys innan täck
- | - | - | - | - | -10 | 20 |  |  |  |  | Frys innan täck | -----Frys innan täck
10% | 15 | 5 | 20 | 50 | -15 | 0 | 11.3 | OK14 |  |  |  | 0,11552050OK14
10% | 15 | 5 | 20 | 50 | -15 | 2 | 11.8 | OK14 |  |  |  | 0,11552050OK14
- | - | - | - | - | -15 | 7 |  |  |  |  | Frys innan täck | -----Frys innan täck
- | - | - | - | - | -15 | 12 |  |  |  |  | Frys innan täck | -----Frys innan täck
- | - | - | - | - | -15 | 20 |  |  |  |  | Frys innan täck | -----Frys innan täck
- | - | - | - | - | -20 | 0 |  |  |  |  | Når ej 70% | -----Når ej 70%
- | - | - | - | - | -20 | 2 |  |  |  |  | Når ej 70% | -----Når ej 70%
- | - | - | - | - | -20 | 7 |  |  |  |  | Frys innan täck | -----Frys innan täck
- | - | - | - | - | -20 | 12 |  |  |  |  | Frys innan täck | -----Frys innan täck
- | - | - | - | - | -20 | 20 |  |  |  |  | Frys innan täck | -----Frys innan täck

## Bjälklag (C28-35)
Slagg mängd | Gjuttemperatur | Temperatur motgjutningsyta | Väderskydd, uppvärmning (ingen vind) | Täckning [mm] | Temperatur | Vind | <14 d och >70 % [Dagar] | OK <14 Dagar | <21 d och >70 % [Dagar] | OK <21 Dagar | Kommentar | Åtgärdskåd
40% | 15 | 20 | - | - | 20 | 0 | 6.5 | OK14 | 24.5 |  |  | 0,41520--OK14
40% | 15 | 20 | - | - | 20 | 2 | 7 | OK14 |  |  |  | 0,41520--OK14
40% | 15 | 20 | - | - | 20 | 7 | 7.2 | OK14 |  |  |  | 0,41520--OK14
40% | 15 | 20 | - | - | 20 | 12 | 7.3 | OK14 |  |  |  | 0,41520--OK14
40% | 15 | 20 | - | - | 20 | 20 | 7.3 | OK14 |  |  |  | 0,41520--OK14
40% | 15 | 15 | - | - | 15 | 0 | 8.5 | OK14 |  |  |  | 0,41515--OK14
40% | 15 | 15 | - | - | 15 | 2 | 9.2 | OK14 |  |  |  | 0,41515--OK14
40% | 15 | 15 | - | - | 15 | 7 | 9.5 | OK14 |  |  |  | 0,41515--OK14
40% | 15 | 15 | - | - | 15 | 12 | 9.5 | OK14 |  |  |  | 0,41515--OK14
40% | 15 | 15 | - | - | 15 | 20 | 9.6 | OK14 |  |  |  | 0,41515--OK14
40% | 15 | 10 | - | - | 10 | 0 | 11.8 | OK14 |  |  |  | 0,41510--OK14
40% | 15 | 10 | - | - | 10 | 2 | 12.7 | OK14 |  |  |  | 0,41510--OK14
40% | 15 | 10 | - | - | 10 | 7 | 13 | OK14 |  |  |  | 0,41510--OK14
40% | 15 | 10 | - | - | 10 | 12 | 13.1 | OK14 |  |  |  | 0,41510--OK14
40% | 15 | 10 | - | - | 10 | 20 | 13.2 | OK14 |  |  |  | 0,41510--OK14
40% | 20 | 5 | 0 | 50 | 5 | 0 | 14 | OK14 |  |  |  | 0,4205050OK14
40% | 20 | 5 | 20 | - | 5 | 2 | 11.2 | OK14 |  |  |  | 0,420520-OK14
40% | 20 | 5 | 20 | - | 5 | 7 | 13.2 | OK14 |  |  |  | 0,420520-OK14
40% | 20 | 5 | 20 | - | 5 | 12 | 13.8 | OK14 |  |  |  | 0,420520-OK14
40% | 20 | 5 | 20 | Presenning | 5 | 20 | 12.4 | OK14 |  |  |  | 0,420520PresenningOK14
40% | 20 | 5 | 20 | - | 0 | 0 | 13.5 | OK14 |  |  |  | 0,420520-OK14
40% | 20 | 5 | 20 | 10 | 0 | 2 | 9.9 | OK14 |  |  |  | 0,42052010OK14
40% | 20 | 5 | 20 | 10 | 0 | 7 | 10.6 | OK14 |  |  |  | 0,42052010OK14
40% | 20 | 5 | 20 | 10 | 0 | 12 | 10.8 | OK14 |  |  |  | 0,42052010OK14
40% | 20 | 5 | 20 | 10 | 0 | 20 | 10.9 | OK14 |  |  |  | 0,42052010OK14
40% | 20 | 5 | 20 | 10 | -5 | 0 | 12.5 | OK14 |  |  |  | 0,42052010OK14
40% | 20 | 5 | 20 | 20 | -5 | 2 | 11.3 | OK14 |  |  |  | 0,42052020OK14
40% | 20 | 5 | 20 | 20 | -5 | 7 | 11.9 | OK14 |  |  |  | 0,42052020OK14
40% | 20 | 5 | 20 | 20 | -5 | 12 | 12 | OK14 |  |  |  | 0,42052020OK14
40% | 20 | 5 | 20 | 20 | -5 | 20 | 12.2 | OK14 |  |  |  | 0,42052020OK14
40% | 20 | 5 | 20 | 30 | -10 | 0 | 13.9 | OK14 |  |  |  | 0,42052030OK14
40% | 20 | 5 | 20 | 50 | -10 | 2 | 12 | OK14 |  |  |  | 0,42052050OK14
40% | 20 | 5 | 20 | 50 | -10 | 7 | 12.4 | OK14 |  |  |  | 0,42052050OK14
- | - | - | - | - | -10 | 12 |  |  |  |  | Frys innan täck | -----Frys innan täck
- | - | - | - | - | -10 | 20 |  |  |  |  | Frys innan täck | -----Frys innan täck
20% | 15 | 5 | 20 | 50 | -15 | 0 | 13 | OK14 |  |  |  | 0,21552050OK14
20% | 15 | 5 | 20 | 50 | -15 | 2 | 13.6 | OK14 |  |  |  | 0,21552050OK14
- | - | - | - | - | -15 | 7 |  |  |  |  | Frys innan täck | -----Frys innan täck
- | - | - | - | - | -15 | 12 |  |  |  |  | Frys innan täck | -----Frys innan täck
- | - | - | - | - | -15 | 20 |  |  |  |  | Frys innan täck | -----Frys innan täck
- | - | - | - | - | -20 | 0 |  |  |  |  | Når ej 70% | -----Når ej 70%
- | - | - | - | - | -20 | 2 |  |  |  |  | Når ej 70% | -----Når ej 70%
- | - | - | - | - | -20 | 7 |  |  |  |  | Frys innan täck | -----Frys innan täck
- | - | - | - | - | -20 | 12 |  |  |  |  | Frys innan täck | -----Frys innan täck
- | - | - | - | - | -20 | 20 |  |  |  |  | Frys innan täck | -----Frys innan täck

## Bjälklag (C30-37)
Slagg mängd | Gjuttemperatur | Temperatur motgjutningsyta | Väderskydd, uppvärmning (ingen vind) | Täckning [mm] | Temperatur | Vind | <14 d och >70 % [Dagar] | OK <14 Dagar | <21 d och >70 % [Dagar] | OK <21 Dagar | Kommentar | Åtgärdskåd
40% | 15 | 20 | - | - | 20 | 0 | 6.3 | OK14 | 25.9 |  |  | 0,41520--OK14
40% | 15 | 20 | - | - | 20 | 2 | 6.8 | OK14 |  |  |  | 0,41520--OK14
40% | 15 | 20 | - | - | 20 | 7 | 7 | OK14 |  |  |  | 0,41520--OK14
40% | 15 | 20 | - | - | 20 | 12 | 7 | OK14 |  |  |  | 0,41520--OK14
40% | 15 | 20 | - | - | 20 | 20 | 7.1 | OK14 |  |  |  | 0,41520--OK14
40% | 15 | 15 | - | - | 15 | 0 | 8.2 | OK14 |  |  |  | 0,41515--OK14
40% | 15 | 15 | - | - | 15 | 2 | 8.9 | OK14 |  |  |  | 0,41515--OK14
40% | 15 | 15 | - | - | 15 | 7 | 9.2 | OK14 |  |  |  | 0,41515--OK14
40% | 15 | 15 | - | - | 15 | 12 | 9.3 | OK14 |  |  |  | 0,41515--OK14
40% | 15 | 15 | - | - | 15 | 20 | 9.3 | OK14 |  |  |  | 0,41515--OK14
40% | 15 | 10 | - | - | 10 | 0 | 11.3 | OK14 |  |  |  | 0,41510--OK14
40% | 15 | 10 | - | - | 10 | 2 | 12.2 | OK14 |  |  |  | 0,41510--OK14
40% | 15 | 10 | - | - | 10 | 7 | 12.6 | OK14 |  |  |  | 0,41510--OK14
40% | 15 | 10 | - | - | 10 | 12 | 12.7 | OK14 |  |  |  | 0,41510--OK14
40% | 15 | 10 | - | - | 10 | 20 | 12.8 | OK14 |  |  |  | 0,41510--OK14
40% | 20 | 5 | 0 | 30 | 5 | 0 | 14 | OK14 |  |  |  | 0,4205030OK14
40% | 20 | 5 | 0 | 50 | 5 | 2 | 13.5 | OK14 |  |  |  | 0,4205050OK14
40% | 20 | 5 | 0 | 50 | 5 | 7 | 13.7 | OK14 |  |  |  | 0,4205050OK14
40% | 20 | 5 | 0 | 50 | 5 | 12 | 13.8 | OK14 |  |  |  | 0,4205050OK14
40% | 20 | 5 | 0 | 50 | 5 | 20 | 13.8 | OK14 |  |  |  | 0,4205050OK14
40% | 20 | 5 | 20 | - | 0 | 0 | 11.7 | OK14 |  |  |  | 0,420520-OK14
40% | 20 | 5 | 20 | Presenning | 0 | 2 | 14 | OK14 |  |  |  | 0,420520PresenningOK14
40% | 20 | 5 | 20 | 10 | 0 | 7 | 10.2 | OK14 |  |  |  | 0,42052010OK14
40% | 20 | 5 | 20 | 10 | 0 | 12 | 10.3 | OK14 |  |  |  | 0,42052010OK14
40% | 20 | 5 | 20 | 10 | 0 | 20 | 10.5 | OK14 |  |  |  | 0,42052010OK14
40% | 20 | 5 | 20 | 10 | -5 | 0 | 12 | OK14 |  |  |  | 0,42052010OK14
40% | 20 | 5 | 20 | 10 | -5 | 2 | 13.6 | OK14 |  |  |  | 0,42052010OK14
40% | 20 | 5 | 20 | 20 | -5 | 7 | 11.3 | OK14 |  |  |  | 0,42052020OK14
40% | 20 | 5 | 20 | 20 | -5 | 12 | 11.5 | OK14 |  |  |  | 0,42052020OK14
40% | 20 | 5 | 20 | 20 | -5 | 20 | 11.6 | OK14 |  |  |  | 0,42052020OK14
40% | 20 | 5 | 20 | 30 | -10 | 0 | 13.2 | OK14 |  |  |  | 0,42052030OK14
40% | 20 | 5 | 20 | 30 | -10 | 2 | 14 | OK14 |  |  |  | 0,42052030OK14
40% | 20 | 5 | 20 | 50 | -10 | 7 | 11.8 | OK14 |  |  |  | 0,42052050OK14
- | - | - | - | - | -10 | 12 |  |  |  |  | Frys innan täck | -----Frys innan täck
- | - | - | - | - | -10 | 20 |  |  |  |  | Frys innan täck | -----Frys innan täck
20% | 15 | 5 | 20 | 50 | -15 | 0 | 12.1 | OK14 |  |  |  | 0,21552050OK14
10% | 15 | 5 | 20 | 50 | -15 | 2 | 12.7 | OK14 |  |  |  | 0,11552050OK14
- | - | - | - | - | -15 | 7 |  |  |  |  | Frys innan täck | -----Frys innan täck
- | - | - | - | - | -15 | 12 |  |  |  |  | Frys innan täck | -----Frys innan täck
- | - | - | - | - | -15 | 20 |  |  |  |  | Frys innan täck | -----Frys innan täck
- | - | - | - | - | -20 | 0 |  |  |  |  | Når ej 70% | -----Når ej 70%
- | - | - | - | - | -20 | 2 |  |  |  |  | Når ej 70% | -----Når ej 70%
- | - | - | - | - | -20 | 7 |  |  |  |  | Frys innan täck | -----Frys innan täck
- | - | - | - | - | -20 | 12 |  |  |  |  | Frys innan täck | -----Frys innan täck
- | - | - | - | - | -20 | 20 |  |  |  |  | Frys innan täck | -----Frys innan täck

## Bjälklag (C32-40)
Slagg mängd | Gjuttemperatur | Temperatur motgjutningsyta | Väderskydd, uppvärmning (ingen vind) | Täckning [mm] | Temperatur | Vind | <14 d och >70 % [Dagar] | OK <14 Dagar | <21 d och >70 % [Dagar] | OK <21 Dagar | Kommentar | Åtgärdskåd
40% | 15 | 20 | - | - | 20 | 0 | 6 | OK14 |  |  |  | 0,41520--OK14
40% | 15 | 20 | - | - | 20 | 2 | 6.5 | OK14 |  |  |  | 0,41520--OK14
40% | 15 | 20 | - | - | 20 | 7 | 6.7 | OK14 |  |  |  | 0,41520--OK14
40% | 15 | 20 | - | - | 20 | 12 | 6.8 | OK14 |  |  |  | 0,41520--OK14
40% | 15 | 20 | - | - | 20 | 20 | 6.8 | OK14 |  |  |  | 0,41520--OK14
40% | 15 | 15 | - | - | 15 | 0 | 7.8 | OK14 |  |  |  | 0,41515--OK14
40% | 15 | 15 | - | - | 15 | 2 | 8.5 | OK14 |  |  |  | 0,41515--OK14
40% | 15 | 15 | - | - | 15 | 7 | 8.9 | OK14 |  |  |  | 0,41515--OK14
40% | 15 | 15 | - | - | 15 | 12 | 8.9 | OK14 |  |  |  | 0,41515--OK14
40% | 15 | 15 | - | - | 15 | 20 | 8.9 | OK14 |  |  |  | 0,41515--OK14
40% | 15 | 10 | - | - | 10 | 0 | 10.8 | OK14 |  |  |  | 0,41510--OK14
40% | 15 | 10 | - | - | 10 | 2 | 11.7 | OK14 |  |  |  | 0,41510--OK14
40% | 15 | 10 | - | - | 10 | 7 | 12.1 | OK14 |  |  |  | 0,41510--OK14
40% | 15 | 10 | - | - | 10 | 12 | 12.2 | OK14 |  |  |  | 0,41510--OK14
40% | 15 | 10 | - | - | 10 | 20 | 12.2 | OK14 |  |  |  | 0,41510--OK14
40% | 20 | 5 | 0 | 20 | 5 | 0 | 13.4 | OK14 |  |  |  | 0,4205020OK14
40% | 20 | 5 | 0 | 20 | 5 | 2 | 13.8 | OK14 |  |  |  | 0,4205020OK14
40% | 20 | 5 | 0 | 20 | 5 | 7 | 14 | OK14 |  |  |  | 0,4205020OK14
40% | 20 | 5 | 0 | 30 | 5 | 12 | 13.5 | OK14 |  |  |  | 0,4205030OK14
40% | 20 | 5 | 0 | 30 | 5 | 20 | 13.6 | OK14 |  |  |  | 0,4205030OK14
40% | 20 | 5 | 20 | - | 0 | 0 | 11 | OK14 |  |  |  | 0,420520-OK14
40% | 20 | 5 | 20 | Presenning | 0 | 2 | 13.3 | OK14 |  |  |  | 0,420520PresenningOK14
40% | 20 | 5 | 20 | 10 | 0 | 7 | 9.6 | OK14 |  |  |  | 0,42052010OK14
40% | 20 | 5 | 20 | 10 | 0 | 12 | 9.8 | OK14 |  |  |  | 0,42052010OK14
40% | 20 | 5 | 20 | 10 | 0 | 20 | 9.9 | OK14 |  |  |  | 0,42052010OK14
40% | 20 | 5 | 20 | 10 | -5 | 0 | 11.2 | OK14 |  |  |  | 0,42052010OK14
40% | 20 | 5 | 20 | 10 | -5 | 2 | 12.9 | OK14 |  |  |  | 0,42052010OK14
40% | 20 | 5 | 20 | 10 | -5 | 7 | 14 | OK14 |  |  |  | 0,42052010OK14
40% | 20 | 5 | 20 | 20 | -5 | 12 | 10.8 | OK14 |  |  |  | 0,42052020OK14
40% | 20 | 5 | 20 | 20 | -5 | 20 | 10.9 | OK14 |  |  |  | 0,42052020OK14
40% | 20 | 5 | 20 | 20 | -10 | 0 | 13.9 | OK14 |  |  |  | 0,42052020OK14
40% | 20 | 5 | 20 | 30 | -10 | 2 | 13.2 | OK14 |  |  |  | 0,42052030OK14
40% | 20 | 5 | 20 | 30 | -10 | 7 | 13.4 | OK14 |  |  |  | 0,42052030OK14
- | - | - | - | - | -10 | 12 |  |  |  |  | Frys innan täck | -----Frys innan täck
- | - | - | - | - | -10 | 20 |  |  |  |  | Frys innan täck | -----Frys innan täck
30% | 15 | 5 | 20 | 50 | -15 | 0 | 13.9 | OK14 |  |  |  | 0,31552050OK14
20% | 15 | 5 | 20 | 50 | -15 | 2 | 13 | OK14 |  |  |  | 0,21552050OK14
- | - | - | - | - | -15 | 7 |  |  |  |  | Frys innan täck | -----Frys innan täck
- | - | - | - | - | -15 | 12 |  |  |  |  | Frys innan täck | -----Frys innan täck
- | - | - | - | - | -15 | 20 |  |  |  |  | Frys innan täck | -----Frys innan täck
- | - | - | - | - | -20 | 0 |  |  |  |  | Når ej 70% | -----Når ej 70%
- | - | - | - | - | -20 | 2 |  |  |  |  | Når ej 70% | -----Når ej 70%
- | - | - | - | - | -20 | 7 |  |  |  |  | Frys innan täck | -----Frys innan täck
- | - | - | - | - | -20 | 12 |  |  |  |  | Frys innan täck | -----Frys innan täck
- | - | - | - | - | -20 | 20 |  |  |  |  | Frys innan täck | -----Frys innan täck

## Bjälklag (C35-45)
Slagg mängd | Gjuttemperatur | Temperatur motgjutningsyta | Väderskydd, uppvärmning (ingen vind) | Täckning [mm] | Temperatur | Vind | <14 d och >70 % [Dagar] | OK <14 Dagar | <21 d och >70 % [Dagar] | OK <21 Dagar | Kommentar | Åtgärdskåd
40% | 15 | 20 | - | - | 20 | 0 |  | OK14 |  |  |  | 0,41520--OK14
40% | 15 | 20 | - | - | 20 | 2 |  | OK14 |  |  |  | 0,41520--OK14
40% | 15 | 20 | - | - | 20 | 7 |  | OK14 |  |  |  | 0,41520--OK14
40% | 15 | 20 | - | - | 20 | 12 |  | OK14 |  |  |  | 0,41520--OK14
40% | 15 | 20 | - | - | 20 | 20 |  | OK14 |  |  |  | 0,41520--OK14
40% | 15 | 15 | - | - | 15 | 0 |  | OK14 |  |  |  | 0,41515--OK14
40% | 15 | 15 | - | - | 15 | 2 |  | OK14 |  |  |  | 0,41515--OK14
40% | 15 | 15 | - | - | 15 | 7 |  | OK14 |  |  |  | 0,41515--OK14
40% | 15 | 15 | - | - | 15 | 12 | 8.6 | OK14 |  |  |  | 0,41515--OK14
40% | 15 | 15 | - | - | 15 | 20 | 8.6 | OK14 |  |  |  | 0,41515--OK14
40% | 15 | 10 | - | - | 10 | 0 | 10.3 | OK14 |  |  |  | 0,41510--OK14
40% | 15 | 10 | - | - | 10 | 2 | 11.3 | OK14 |  |  |  | 0,41510--OK14
40% | 15 | 10 | - | - | 10 | 7 | 11.7 | OK14 |  |  |  | 0,41510--OK14
40% | 15 | 10 | - | - | 10 | 12 | 11.8 | OK14 |  |  |  | 0,41510--OK14
40% | 15 | 10 | - | - | 10 | 20 | 11.9 | OK14 |  |  |  | 0,41510--OK14
40% | 20 | 5 | 0 | 10 | 5 | 0 | 13.4 | OK14 |  |  |  | 0,4205010OK14
40% | 20 | 5 | 0 | 10 | 5 | 2 | 14 | OK14 |  |  |  | 0,4205010OK14
40% | 20 | 5 | 0 | 20 | 5 | 7 | 13.3 | OK14 |  |  |  | 0,4205020OK14
40% | 20 | 5 | 0 | 10 | 5 | 12 | 13.4 | OK14 |  |  |  | 0,4205010OK14
40% | 20 | 5 | 0 | 20 | 5 | 20 | 13.4 | OK14 |  |  |  | 0,4205020OK14
40% | 20 | 5 | 20 | Presenning | 0 | 0 | 9.9 | OK14 |  |  |  | 0,420520PresenningOK14
40% | 20 | 5 | 20 | Presenning | 0 | 2 | 12.8 | OK14 |  |  |  | 0,420520PresenningOK14
40% | 20 | 5 | 20 | 10 | 0 | 7 | 9.1 | OK14 |  |  |  | 0,42052010OK14
40% | 20 | 5 | 20 | 10 | 0 | 12 | 9.3 | OK14 |  |  |  | 0,42052010OK14
40% | 20 | 5 | 20 | 10 | 0 | 20 | 9.4 | OK14 |  |  |  | 0,42052010OK14
40% | 20 | 5 | 20 | 10 | -5 | 0 | 10.6 | OK14 |  |  |  | 0,42052010OK14
40% | 20 | 5 | 20 | 10 | -5 | 2 | 12.2 | OK14 |  |  |  | 0,42052010OK14
40% | 20 | 5 | 20 | 10 | -5 | 7 | 13.3 | OK14 |  |  |  | 0,42052010OK14
40% | 20 | 5 | 20 | 10 | -5 | 12 | 13.6 | OK14 |  |  |  | 0,42052010OK14
40% | 20 | 5 | 20 | 10 | -5 | 20 | 13.8 | OK14 |  |  |  | 0,42052010OK14
40% | 20 | 5 | 20 | 20 | -10 | 0 | 13.1 | OK14 |  |  |  | 0,42052020OK14
40% | 20 | 5 | 20 | 30 | -10 | 2 | 12.3 | OK14 |  |  |  | 0,42052030OK14
40% | 20 | 5 | 20 | 30 | -10 | 7 | 12.9 | OK14 |  |  |  | 0,42052030OK14
- | - | - | - | - | -10 | 12 |  |  |  |  | Frys innan täck | -----Frys innan täck
- | - | - | - | - | -10 | 20 |  |  |  |  | Frys innan täck | -----Frys innan täck
30% | 15 | 5 | 20 | 50 | -15 | 0 | 12.3 | OK14 |  |  |  | 0,31552050OK14
30% | 15 | 5 | 20 | 50 | -15 | 2 | 12.8 | OK14 |  |  |  | 0,31552050OK14
- | - | - | - | - | -15 | 7 |  |  |  |  | Frys innan täck | -----Frys innan täck
- | - | - | - | - | -15 | 12 |  |  |  |  | Frys innan täck | -----Frys innan täck
- | - | - | - | - | -15 | 20 |  |  |  |  | Frys innan täck | -----Frys innan täck
10% | 10 | 5 | 20 | 50 | -20 | 0 | 12.8 | OK14 |  |  |  | 0,11052050OK14
10% | 10 | 5 | 20 | 50 | -20 | 2 | 13.8 | OK14 |  |  |  | 0,11052050OK14
- | - | - | - | - | -20 | 7 |  |  |  |  | Frys innan täck | -----Frys innan täck
- | - | - | - | - | -20 | 12 |  |  |  |  | Frys innan täck | -----Frys innan täck
- | - | - | - | - | -20 | 20 |  |  |  |  | Frys innan täck | -----Frys innan täck

## Bjälklag (C40-50)
Slagg mängd | Gjuttemperatur | Temperatur motgjutningsyta | Väderskydd, uppvärmning (ingen vind) | Täckning [mm] | Temperatur | Vind | <14 d och >70 % [Dagar] | OK <14 Dagar | <21 d och >70 % [Dagar] | OK <21 Dagar | Kommentar | Åtgärdskåd
40% | 15 | 20 | - | - | 20 | 0 | 5.4 | OK14 |  |  |  | 0,41520--OK14
40% | 15 | 20 | - | - | 20 | 2 | 6 | OK14 |  |  |  | 0,41520--OK14
40% | 15 | 20 | - | - | 20 | 7 | 6.3 | OK14 |  |  |  | 0,41520--OK14
40% | 15 | 20 | - | - | 20 | 12 | 6.4 | OK14 |  |  |  | 0,41520--OK14
40% | 15 | 20 | - | - | 20 | 20 | 6.4 | OK14 |  |  |  | 0,41520--OK14
40% | 15 | 15 | - | - | 15 | 0 | 7.1 | OK14 |  |  |  | 0,41515--OK14
40% | 15 | 15 | - | - | 15 | 2 | 8 | OK14 |  |  |  | 0,41515--OK14
40% | 15 | 15 | - | - | 15 | 7 | 8.3 | OK14 |  |  |  | 0,41515--OK14
40% | 15 | 15 | - | - | 15 | 12 | 8.4 | OK14 |  |  |  | 0,41515--OK14
40% | 15 | 15 | - | - | 15 | 20 | 8.4 | OK14 |  |  |  | 0,41515--OK14
40% | 15 | 10 | - | - | 10 | 0 | 9.9 | OK14 |  |  |  | 0,41510--OK14
40% | 15 | 10 | - | - | 10 | 2 | 11 | OK14 |  |  |  | 0,41510--OK14
40% | 15 | 10 | - | - | 10 | 7 | 11.4 | OK14 |  |  |  | 0,41510--OK14
40% | 15 | 10 | - | - | 10 | 12 | 11.5 | OK14 |  |  |  | 0,41510--OK14
40% | 15 | 10 | - | - | 10 | 20 | 11.6 | OK14 |  |  |  | 0,41510--OK14
40% | 20 | 5 | 0 | Presenning | 5 | 0 | 14 | OK14 |  |  |  | 0,42050PresenningOK14
40% | 20 | 5 | 0 | 10 | 5 | 2 | 13.4 | OK14 |  |  |  | 0,4205010OK14
40% | 20 | 5 | 0 | 10 | 5 | 7 | 13.8 | OK14 |  |  |  | 0,4205010OK14
40% | 20 | 5 | 0 | 10 | 5 | 12 | 13.9 | OK14 |  |  |  | 0,4205010OK14
40% | 20 | 5 | 0 | 10 | 5 | 20 | 14 | OK14 |  |  |  | 0,4205010OK14
40% | 20 | 5 | 20 | Presenning | 0 | 0 | 9.5 | OK14 |  |  |  | 0,420520PresenningOK14
40% | 20 | 5 | 20 | Presenning | 0 | 2 | 12.4 | OK14 |  |  |  | 0,420520PresenningOK14
40% | 20 | 5 | 20 | 10 | 0 | 7 | 8.7 | OK14 |  |  |  | 0,42052010OK14
40% | 20 | 5 | 20 | 10 | 0 | 12 | 9 | OK14 |  |  |  | 0,42052010OK14
40% | 20 | 5 | 20 | 10 | 0 | 20 | 9.1 | OK14 |  |  |  | 0,42052010OK14
40% | 20 | 5 | 20 | Presenning | -5 | 0 | 14 | OK14 |  |  |  | 0,420520PresenningOK14
40% | 20 | 5 | 20 | 10 | -5 | 2 | 12 | OK14 |  |  |  | 0,42052010OK14
40% | 20 | 5 | 20 | 10 | -5 | 7 | 12.8 | OK14 |  |  |  | 0,42052010OK14
40% | 20 | 5 | 20 | 10 | -5 | 12 | 13.1 | OK14 |  |  |  | 0,42052010OK14
40% | 20 | 5 | 20 | 10 | -5 | 20 | 13.3 | OK14 |  |  |  | 0,42052010OK14
40% | 20 | 5 | 20 | 20 | -10 | 0 | 12.4 | OK14 |  |  |  | 0,42052020OK14
40% | 20 | 5 | 20 | 20 | -10 | 2 | 13.7 | OK14 |  |  |  | 0,42052020OK14
40% | 20 | 5 | 20 | 30 | -10 | 7 | 12.3 | OK14 |  |  |  | 0,42052030OK14
- | - | - | - | - | -10 | 12 |  |  |  |  | Frys innan täck | -----Frys innan täck
- | - | - | - | - | -10 | 20 |  |  |  |  | Frys innan täck | -----Frys innan täck
30% | 15 | 5 | 20 | 50 | -15 | 0 | 11 | OK14 |  |  |  | 0,31552050OK14
30% | 15 | 5 | 20 | 50 | -15 | 2 | 11.5 | OK14 |  |  |  | 0,31552050OK14
- | - | - | - | - | -15 | 7 |  |  |  |  | Frys innan täck | -----Frys innan täck
- | - | - | - | - | -15 | 12 |  |  |  |  | Frys innan täck | -----Frys innan täck
- | - | - | - | - | -15 | 20 |  |  |  |  | Frys innan täck | -----Frys innan täck
10% | 10 | 5 | 20 | 50 | -20 | 0 | 9.8 | OK14 |  |  |  | 0,11052050OK14
10% | 10 | 5 | 20 | 50 | -20 | 2 | 10.8 | OK14 |  |  |  | 0,11052050OK14
- | - | - | - | - | -20 | 7 |  |  |  |  | Frys innan täck | -----Frys innan täck
- | - | - | - | - | -20 | 12 |  |  |  |  | Frys innan täck | -----Frys innan täck
- | - | - | - | - | -20 | 20 |  |  |  |  | Frys innan täck | -----Frys innan täck

## Data till Lathund, Kådgenererin
Temperatur | Vind | C20/25 | C25/30 | C28/25 | C30/37 | C32/40 | C35/45 | C40/50 | Temperatur | Vind | Column1 | Åtgärdskåd | Åtgärdssvårighet | Nummer
20 | 0 | 0,41520--OK14 | 0,41520--OK14 | 0,41520--OK14 | 0,41520--OK14 | 0,41520--OK14 | 0,41520--OK14 | 0,41520--OK14 |  |  |  | 0,41520--OK14 |  | 1 | 1 | 0,41520--OK14
20 | 2 | 0,41520--OK14 | 0,41520--OK14 | 0,41520--OK14 | 0,41520--OK14 | 0,41520--OK14 | 0,41520--OK14 | 0,41520--OK14 |  |  |  | 0,41515--OK14 |  | 2 | 2 | 0,41515--OK14
20 | 7 | 0,41520--OK14 | 0,41520--OK14 | 0,41520--OK14 | 0,41520--OK14 | 0,41520--OK14 | 0,41520--OK14 | 0,41520--OK14 |  |  |  | 0,41510--OK14 |  | 3 | 3 | 0,41510--OK14
20 | 12 | 0,41520--OK14 | 0,41520--OK14 | 0,41520--OK14 | 0,41520--OK14 | 0,41520--OK14 | 0,41520--OK14 | 0,41520--OK14 |  |  |  | 0,415100-OK14 |  | 4 | 4 | 0,41510010OK14
20 | 20 | 0,41520--OK14 | 0,41520--OK14 | 0,41520--OK14 | 0,41520--OK14 | 0,41520--OK14 | 0,41520--OK14 | 0,41520--OK14 |  |  |  | 0,42050PresenningOK14 |  | 5 | 5 | 0,420520-OK14
15 | 0 | 0,41515--OK14 | 0,41515--OK14 | 0,41515--OK14 | 0,41515--OK14 | 0,41515--OK14 | 0,41515--OK14 | 0,41515--OK14 |  |  |  | 0,41510010OK14 |  | 6 | 6 | 0,420520PresenningOK14
15 | 2 | 0,41515--OK14 | 0,41515--OK14 | 0,41515--OK14 | 0,41515--OK14 | 0,41515--OK14 | 0,41515--OK14 | 0,41515--OK14 |  |  |  | 0,4205010OK14 |  | 7 | 7 | 0,42052010OK14
15 | 7 | 0,41515--OK14 | 0,41515--OK14 | 0,41515--OK14 | 0,41515--OK14 | 0,41515--OK14 | 0,41515--OK14 | 0,41515--OK14 |  |  |  | 0,4205020OK14 |  | 8 | 8 | 0,42052020OK14
15 | 12 | 0,41515--OK14 | 0,41515--OK14 | 0,41515--OK14 | 0,41515--OK14 | 0,41515--OK14 | 0,41515--OK14 | 0,41515--OK14 |  |  |  | 0,4205030OK14 |  | 9 | 9 | 0,42052030OK14
15 | 20 | 0,41515--OK14 | 0,41515--OK14 | 0,41515--OK14 | 0,41515--OK14 | 0,41515--OK14 | 0,41515--OK14 | 0,41515--OK14 |  |  |  | 0,4205050OK14 |  | 10 | 10 | 0,32052050OK14
10 | 0 | 0,41510--OK14 | 0,41510--OK14 | 0,41510--OK14 | 0,41510--OK14 | 0,41510--OK14 | 0,41510--OK14 | 0,41510--OK14 |  |  |  | 0,420520-OK14 |  | 11 | 11 | -----Frys innan täck
10 | 2 | 0,41510010OK14 | 0,41510--OK14 | 0,41510--OK14 | 0,41510--OK14 | 0,41510--OK14 | 0,41510--OK14 | 0,41510--OK14 |  |  |  | 0,420520PresenningOK14 |  | 12 | 12 | 0,11552050OK14
10 | 7 | 0,41510010OK14 | 0,41510--OK14 | 0,41510--OK14 | 0,41510--OK14 | 0,41510--OK14 | 0,41510--OK14 | 0,41510--OK14 |  |  |  | 0,42052010OK14 |  | 13 | 13 | -----Når ej 70%
10 | 12 | 0,41510010OK14 | 0,41510--OK14 | 0,41510--OK14 | 0,41510--OK14 | 0,41510--OK14 | 0,41510--OK14 | 0,41510--OK14 |  |  |  | 0,42052020OK14 |  | 14 | 14 | 0,415100-OK14
10 | 20 | 0,41510010OK14 | 0,415100-OK14 | 0,41510--OK14 | 0,41510--OK14 | 0,41510--OK14 | 0,41510--OK14 | 0,41510--OK14 |  |  |  | 0,42052030OK14 |  | 15 | 15 | 0,42052050OK14
5 | 0 | 0,420520-OK14 | 0,420520-OK14 | 0,4205050OK14 | 0,4205030OK14 | 0,4205020OK14 | 0,4205010OK14 | 0,42050PresenningOK14 |  |  |  | 0,42052050OK14 |  | 16 | 16 | 0,4205050OK14
5 | 2 | 0,420520-OK14 | 0,420520-OK14 | 0,420520-OK14 | 0,4205050OK14 | 0,4205020OK14 | 0,4205010OK14 | 0,4205010OK14 |  |  |  | 0,32052050OK14 |  | 17 | 17 | 0,21552050OK14
5 | 7 | 0,420520PresenningOK14 | 0,420520PresenningOK14 | 0,420520-OK14 | 0,4205050OK14 | 0,4205020OK14 | 0,4205020OK14 | 0,4205010OK14 |  |  |  | 0,31552050OK14 |  | 18 | 18 | 0,4205030OK14
5 | 12 | 0,420520PresenningOK14 | 0,420520PresenningOK14 | 0,420520-OK14 | 0,4205050OK14 | 0,4205030OK14 | 0,4205010OK14 | 0,4205010OK14 |  |  |  | 0,21552050OK14 |  | 19 | 19 | 0,4205020OK14
5 | 20 | 0,420520PresenningOK14 | 0,420520PresenningOK14 | 0,420520PresenningOK14 | 0,4205050OK14 | 0,4205030OK14 | 0,4205020OK14 | 0,4205010OK14 |  |  |  | 0,11552050OK14 |  | 20 | 20 | 0,31552050OK14
0 | 0 | 0,420520PresenningOK14 | 0,420520-OK14 | 0,420520-OK14 | 0,420520-OK14 | 0,420520-OK14 | 0,420520PresenningOK14 | 0,420520PresenningOK14 |  |  |  | 0,11052050OK14 |  | 21 | 21 | 0,4205010OK14
0 | 2 | 0,42052010OK14 | 0,42052010OK14 | 0,42052010OK14 | 0,420520PresenningOK14 | 0,420520PresenningOK14 | 0,420520PresenningOK14 | 0,420520PresenningOK14 |  |  |  | -----Når ej 70% |  | 22 | 22 | 0,11052050OK14
0 | 7 | 0,42052010OK14 | 0,42052010OK14 | 0,42052010OK14 | 0,42052010OK14 | 0,42052010OK14 | 0,42052010OK14 | 0,42052010OK14 |  |  |  | -----Frys innan täck |  | 23 | 23 | 0,42050PresenningOK14
0 | 12 | 0,42052010OK14 | 0,42052010OK14 | 0,42052010OK14 | 0,42052010OK14 | 0,42052010OK14 | 0,42052010OK14 | 0,42052010OK14 | 20 | 0 | C20/25 | 0,41520--OK14 |  | 1 | 1
0 | 20 | 0,42052010OK14 | 0,42052010OK14 | 0,42052010OK14 | 0,42052010OK14 | 0,42052010OK14 | 0,42052010OK14 | 0,42052010OK14 | 20 | 2 |  | 0,41520--OK14 |  | 1 | 1
-5 | 0 | 0,42052020OK14 | 0,42052010OK14 | 0,42052010OK14 | 0,42052010OK14 | 0,42052010OK14 | 0,42052010OK14 | 0,420520PresenningOK14 | 20 | 7 |  | 0,41520--OK14 |  | 1 | 1
-5 | 2 | 0,42052020OK14 | 0,42052020OK14 | 0,42052020OK14 | 0,42052010OK14 | 0,42052010OK14 | 0,42052010OK14 | 0,42052010OK14 | 20 | 12 |  | 0,41520--OK14 |  | 1 | 1
-5 | 7 | 0,42052030OK14 | 0,42052020OK14 | 0,42052020OK14 | 0,42052020OK14 | 0,42052010OK14 | 0,42052010OK14 | 0,42052010OK14 | 20 | 20 |  | 0,41520--OK14 |  | 1 | 1
-5 | 12 | 0,42052030OK14 | 0,42052020OK14 | 0,42052020OK14 | 0,42052020OK14 | 0,42052020OK14 | 0,42052010OK14 | 0,42052010OK14 | 15 | 0 |  | 0,41515--OK14 |  | 2 | 2
-5 | 20 | 0,42052030OK14 | 0,42052020OK14 | 0,42052020OK14 | 0,42052020OK14 | 0,42052020OK14 | 0,42052010OK14 | 0,42052010OK14 | 15 | 2 |  | 0,41515--OK14 |  | 2 | 2
-10 | 0 | 0,32052050OK14 | 0,42052050OK14 | 0,42052030OK14 | 0,42052030OK14 | 0,42052020OK14 | 0,42052020OK14 | 0,42052020OK14 | 15 | 7 |  | 0,41515--OK14 |  | 2 | 2
-10 | 2 | 0,32052050OK14 | 0,42052050OK14 | 0,42052050OK14 | 0,42052030OK14 | 0,42052030OK14 | 0,42052030OK14 | 0,42052020OK14 | 15 | 12 |  | 0,41515--OK14 |  | 2 | 2
-10 | 7 | 0,32052050OK14 | 0,42052050OK14 | 0,42052050OK14 | 0,42052050OK14 | 0,42052030OK14 | 0,42052030OK14 | 0,42052030OK14 | 15 | 20 |  | 0,41515--OK14 |  | 2 | 2
-10 | 12 | -----Frys innan täck | -----Frys innan täck | -----Frys innan täck | -----Frys innan täck | -----Frys innan täck | -----Frys innan täck | -----Frys innan täck | 10 | 0 |  | 0,41510--OK14 |  | 3 | 3
-10 | 20 | -----Frys innan täck | -----Frys innan täck | -----Frys innan täck | -----Frys innan täck | -----Frys innan täck | -----Frys innan täck | -----Frys innan täck | 10 | 2 |  | 0,41510010OK14 |  | 6 | 4
-15 | 0 | 0,11552050OK14 | 0,11552050OK14 | 0,21552050OK14 | 0,21552050OK14 | 0,31552050OK14 | 0,31552050OK14 | 0,31552050OK14 | 10 | 7 |  | 0,41510010OK14 |  | 6 | 4
-15 | 2 | 0,11552050OK14 | 0,11552050OK14 | 0,21552050OK14 | 0,11552050OK14 | 0,21552050OK14 | 0,31552050OK14 | 0,31552050OK14 | 10 | 12 |  | 0,41510010OK14 |  | 6 | 4
-15 | 7 | -----Frys innan täck | -----Frys innan täck | -----Frys innan täck | -----Frys innan täck | -----Frys innan täck | -----Frys innan täck | -----Frys innan täck | 10 | 20 |  | 0,41510010OK14 |  | 6 | 4
-15 | 12 | -----Frys innan täck | -----Frys innan täck | -----Frys innan täck | -----Frys innan täck | -----Frys innan täck | -----Frys innan täck | -----Frys innan täck | 5 | 0 |  | 0,420520-OK14 |  | 11 | 5
-15 | 20 | -----Frys innan täck | -----Frys innan täck | -----Frys innan täck | -----Frys innan täck | -----Frys innan täck | -----Frys innan täck | -----Frys innan täck | 5 | 2 |  | 0,420520-OK14 |  | 11 | 5
-20 | 0 | -----Når ej 70% | -----Når ej 70% | -----Når ej 70% | -----Når ej 70% | -----Når ej 70% | 0,11052050OK14 | 0,11052050OK14 | 5 | 7 |  | 0,420520PresenningOK14 |  | 12 | 6
-20 | 2 | -----Når ej 70% | -----Når ej 70% | -----Når ej 70% | -----Når ej 70% | -----Når ej 70% | 0,11052050OK14 | 0,11052050OK14 | 5 | 12 |  | 0,420520PresenningOK14 |  | 12 | 6
-20 | 7 | -----Frys innan täck | -----Frys innan täck | -----Frys innan täck | -----Frys innan täck | -----Frys innan täck | -----Frys innan täck | -----Frys innan täck | 5 | 20 |  | 0,420520PresenningOK14 |  | 12 | 6
-20 | 12 | -----Frys innan täck | -----Frys innan täck | -----Frys innan täck | -----Frys innan täck | -----Frys innan täck | -----Frys innan täck | -----Frys innan täck | 0 | 0 |  | 0,420520PresenningOK14 |  | 12 | 6
-20 | 20 | -----Frys innan täck | -----Frys innan täck | -----Frys innan täck | -----Frys innan täck | -----Frys innan täck | -----Frys innan täck | -----Frys innan täck | 0 | 2 |  | 0,42052010OK14 |  | 13 | 7
[9 empty] | 0 | 7 |  | 0,42052010OK14 |  | 13 | 7
[9 empty] | 0 | 12 |  | 0,42052010OK14 |  | 13 | 7
[9 empty] | 0 | 20 |  | 0,42052010OK14 |  | 13 | 7
[9 empty] | -5 | 0 |  | 0,42052020OK14 |  | 14 | 8
[9 empty] | -5 | 2 |  | 0,42052020OK14 |  | 14 | 8
[9 empty] | -5 | 7 |  | 0,42052030OK14 |  | 15 | 9
[9 empty] | -5 | 12 |  | 0,42052030OK14 |  | 15 | 9
[9 empty] | -5 | 20 |  | 0,42052030OK14 |  | 15 | 9
[9 empty] | -10 | 0 |  | 0,32052050OK14 |  | 17 | 10
[9 empty] | -10 | 2 |  | 0,32052050OK14 |  | 17 | 10
[9 empty] | -10 | 7 |  | 0,32052050OK14 |  | 17 | 10
[9 empty] | -10 | 12 |  | -----Frys innan täck |  | 23 | 11
[9 empty] | -10 | 20 |  | -----Frys innan täck |  | 23 | 11
[9 empty] | -15 | 0 |  | 0,11552050OK14 |  | 20 | 12
[9 empty] | -15 | 2 |  | 0,11552050OK14 |  | 20 | 12
[9 empty] | -15 | 7 |  | -----Frys innan täck |  | 23 | 11
[9 empty] | -15 | 12 |  | -----Frys innan täck |  | 23 | 11
[9 empty] | -15 | 20 |  | -----Frys innan täck |  | 23 | 11
[9 empty] | -20 | 0 |  | -----Når ej 70% |  | 22 | 13
[9 empty] | -20 | 2 |  | -----Når ej 70% |  | 22 | 13
[9 empty] | -20 | 7 |  | -----Frys innan täck |  | 23 | 11
[9 empty] | -20 | 12 |  | -----Frys innan täck |  | 23 | 11
[9 empty] | -20 | 20 |  | -----Frys innan täck |  | 23 | 11
[9 empty] | 20 | 0 | C25/30 | 0,41520--OK14 |  | 1 | 1
[9 empty] | 20 | 2 |  | 0,41520--OK14 |  | 1 | 1
[9 empty] | 20 | 7 |  | 0,41520--OK14 |  | 1 | 1
[9 empty] | 20 | 12 |  | 0,41520--OK14 |  | 1 | 1
[9 empty] | 20 | 20 |  | 0,41520--OK14 |  | 1 | 1
[9 empty] | 15 | 0 |  | 0,41515--OK14 |  | 2 | 2
[9 empty] | 15 | 2 |  | 0,41515--OK14 |  | 2 | 2
[9 empty] | 15 | 7 |  | 0,41515--OK14 |  | 2 | 2
[9 empty] | 15 | 12 |  | 0,41515--OK14 |  | 2 | 2
[9 empty] | 15 | 20 |  | 0,41515--OK14 |  | 2 | 2
[9 empty] | 10 | 0 |  | 0,41510--OK14 |  | 3 | 3
[9 empty] | 10 | 2 |  | 0,41510--OK14 |  | 3 | 3
[9 empty] | 10 | 7 |  | 0,41510--OK14 |  | 3 | 3
[9 empty] | 10 | 12 |  | 0,41510--OK14 |  | 3 | 3
[9 empty] | 10 | 20 |  | 0,415100-OK14 |  | 4 | 14
[9 empty] | 5 | 0 |  | 0,420520-OK14 |  | 11 | 5
[9 empty] | 5 | 2 |  | 0,420520-OK14 |  | 11 | 5
[9 empty] | 5 | 7 |  | 0,420520PresenningOK14 |  | 12 | 6
[9 empty] | 5 | 12 |  | 0,420520PresenningOK14 |  | 12 | 6
[9 empty] | 5 | 20 |  | 0,420520PresenningOK14 |  | 12 | 6
[9 empty] | 0 | 0 |  | 0,420520-OK14 |  | 11 | 5
[9 empty] | 0 | 2 |  | 0,42052010OK14 |  | 13 | 7
[9 empty] | 0 | 7 |  | 0,42052010OK14 |  | 13 | 7
[9 empty] | 0 | 12 |  | 0,42052010OK14 |  | 13 | 7
[9 empty] | 0 | 20 |  | 0,42052010OK14 |  | 13 | 7
[9 empty] | -5 | 0 |  | 0,42052010OK14 |  | 13 | 7
[9 empty] | -5 | 2 |  | 0,42052020OK14 |  | 14 | 8
[9 empty] | -5 | 7 |  | 0,42052020OK14 |  | 14 | 8
[9 empty] | -5 | 12 |  | 0,42052020OK14 |  | 14 | 8
[9 empty] | -5 | 20 |  | 0,42052020OK14 |  | 14 | 8
[9 empty] | -10 | 0 |  | 0,42052050OK14 |  | 16 | 15
[9 empty] | -10 | 2 |  | 0,42052050OK14 |  | 16 | 15
[9 empty] | -10 | 7 |  | 0,42052050OK14 |  | 16 | 15
[9 empty] | -10 | 12 |  | -----Frys innan täck |  | 23 | 11
[9 empty] | -10 | 20 |  | -----Frys innan täck |  | 23 | 11
[9 empty] | -15 | 0 |  | 0,11552050OK14 |  | 20 | 12
[9 empty] | -15 | 2 |  | 0,11552050OK14 |  | 20 | 12
[9 empty] | -15 | 7 |  | -----Frys innan täck |  | 23 | 11
[9 empty] | -15 | 12 |  | -----Frys innan täck |  | 23 | 11
[9 empty] | -15 | 20 |  | -----Frys innan täck |  | 23 | 11
[9 empty] | -20 | 0 |  | -----Når ej 70% |  | 22 | 13
[9 empty] | -20 | 2 |  | -----Når ej 70% |  | 22 | 13
[9 empty] | -20 | 7 |  | -----Frys innan täck |  | 23 | 11
[9 empty] | -20 | 12 |  | -----Frys innan täck |  | 23 | 11
[9 empty] | -20 | 20 |  | -----Frys innan täck |  | 23 | 11
[9 empty] | 20 | 0 | C28/25 | 0,41520--OK14 |  | 1 | 1
[9 empty] | 20 | 2 |  | 0,41520--OK14 |  | 1 | 1
[9 empty] | 20 | 7 |  | 0,41520--OK14 |  | 1 | 1
[9 empty] | 20 | 12 |  | 0,41520--OK14 |  | 1 | 1
[9 empty] | 20 | 20 |  | 0,41520--OK14 |  | 1 | 1
[9 empty] | 15 | 0 |  | 0,41515--OK14 |  | 2 | 2
[9 empty] | 15 | 2 |  | 0,41515--OK14 |  | 2 | 2
[9 empty] | 15 | 7 |  | 0,41515--OK14 |  | 2 | 2
[9 empty] | 15 | 12 |  | 0,41515--OK14 |  | 2 | 2
[9 empty] | 15 | 20 |  | 0,41515--OK14 |  | 2 | 2
[9 empty] | 10 | 0 |  | 0,41510--OK14 |  | 3 | 3
[9 empty] | 10 | 2 |  | 0,41510--OK14 |  | 3 | 3
[9 empty] | 10 | 7 |  | 0,41510--OK14 |  | 3 | 3
[9 empty] | 10 | 12 |  | 0,41510--OK14 |  | 3 | 3
[9 empty] | 10 | 20 |  | 0,41510--OK14 |  | 3 | 3
[9 empty] | 5 | 0 |  | 0,4205050OK14 |  | 10 | 16
[9 empty] | 5 | 2 |  | 0,420520-OK14 |  | 11 | 5
[9 empty] | 5 | 7 |  | 0,420520-OK14 |  | 11 | 5
[9 empty] | 5 | 12 |  | 0,420520-OK14 |  | 11 | 5
[9 empty] | 5 | 20 |  | 0,420520PresenningOK14 |  | 12 | 6
[9 empty] | 0 | 0 |  | 0,420520-OK14 |  | 11 | 5
[9 empty] | 0 | 2 |  | 0,42052010OK14 |  | 13 | 7
[9 empty] | 0 | 7 |  | 0,42052010OK14 |  | 13 | 7
[9 empty] | 0 | 12 |  | 0,42052010OK14 |  | 13 | 7
[9 empty] | 0 | 20 |  | 0,42052010OK14 |  | 13 | 7
[9 empty] | -5 | 0 |  | 0,42052010OK14 |  | 13 | 7
[9 empty] | -5 | 2 |  | 0,42052020OK14 |  | 14 | 8
[9 empty] | -5 | 7 |  | 0,42052020OK14 |  | 14 | 8
[9 empty] | -5 | 12 |  | 0,42052020OK14 |  | 14 | 8
[9 empty] | -5 | 20 |  | 0,42052020OK14 |  | 14 | 8
[9 empty] | -10 | 0 |  | 0,42052030OK14 |  | 15 | 9
[9 empty] | -10 | 2 |  | 0,42052050OK14 |  | 16 | 15
[9 empty] | -10 | 7 |  | 0,42052050OK14 |  | 16 | 15
[9 empty] | -10 | 12 |  | -----Frys innan täck |  | 23 | 11
[9 empty] | -10 | 20 |  | -----Frys innan täck |  | 23 | 11
[9 empty] | -15 | 0 |  | 0,21552050OK14 |  | 19 | 17
[9 empty] | -15 | 2 |  | 0,21552050OK14 |  | 19 | 17
[9 empty] | -15 | 7 |  | -----Frys innan täck |  | 23 | 11
[9 empty] | -15 | 12 |  | -----Frys innan täck |  | 23 | 11
[9 empty] | -15 | 20 |  | -----Frys innan täck |  | 23 | 11
[9 empty] | -20 | 0 |  | -----Når ej 70% |  | 22 | 13
[9 empty] | -20 | 2 |  | -----Når ej 70% |  | 22 | 13
[9 empty] | -20 | 7 |  | -----Frys innan täck |  | 23 | 11
[9 empty] | -20 | 12 |  | -----Frys innan täck |  | 23 | 11
[9 empty] | -20 | 20 |  | -----Frys innan täck |  | 23 | 11
[9 empty] | 20 | 0 | C30/37 | 0,41520--OK14 |  | 1 | 1
[9 empty] | 20 | 2 |  | 0,41520--OK14 |  | 1 | 1
[9 empty] | 20 | 7 |  | 0,41520--OK14 |  | 1 | 1
[9 empty] | 20 | 12 |  | 0,41520--OK14 |  | 1 | 1
[9 empty] | 20 | 20 |  | 0,41520--OK14 |  | 1 | 1
[9 empty] | 15 | 0 |  | 0,41515--OK14 |  | 2 | 2
[9 empty] | 15 | 2 |  | 0,41515--OK14 |  | 2 | 2
[9 empty] | 15 | 7 |  | 0,41515--OK14 |  | 2 | 2
[9 empty] | 15 | 12 |  | 0,41515--OK14 |  | 2 | 2
[9 empty] | 15 | 20 |  | 0,41515--OK14 |  | 2 | 2
[9 empty] | 10 | 0 |  | 0,41510--OK14 |  | 3 | 3
[9 empty] | 10 | 2 |  | 0,41510--OK14 |  | 3 | 3
[9 empty] | 10 | 7 |  | 0,41510--OK14 |  | 3 | 3
[9 empty] | 10 | 12 |  | 0,41510--OK14 |  | 3 | 3
[9 empty] | 10 | 20 |  | 0,41510--OK14 |  | 3 | 3
[9 empty] | 5 | 0 |  | 0,4205030OK14 |  | 9 | 18
[9 empty] | 5 | 2 |  | 0,4205050OK14 |  | 10 | 16
[9 empty] | 5 | 7 |  | 0,4205050OK14 |  | 10 | 16
[9 empty] | 5 | 12 |  | 0,4205050OK14 |  | 10 | 16
[9 empty] | 5 | 20 |  | 0,4205050OK14 |  | 10 | 16
[9 empty] | 0 | 0 |  | 0,420520-OK14 |  | 11 | 5
[9 empty] | 0 | 2 |  | 0,420520PresenningOK14 |  | 12 | 6
[9 empty] | 0 | 7 |  | 0,42052010OK14 |  | 13 | 7
[9 empty] | 0 | 12 |  | 0,42052010OK14 |  | 13 | 7
[9 empty] | 0 | 20 |  | 0,42052010OK14 |  | 13 | 7
[9 empty] | -5 | 0 |  | 0,42052010OK14 |  | 13 | 7
[9 empty] | -5 | 2 |  | 0,42052010OK14 |  | 13 | 7
[9 empty] | -5 | 7 |  | 0,42052020OK14 |  | 14 | 8
[9 empty] | -5 | 12 |  | 0,42052020OK14 |  | 14 | 8
[9 empty] | -5 | 20 |  | 0,42052020OK14 |  | 14 | 8
[9 empty] | -10 | 0 |  | 0,42052030OK14 |  | 15 | 9
[9 empty] | -10 | 2 |  | 0,42052030OK14 |  | 15 | 9
[9 empty] | -10 | 7 |  | 0,42052050OK14 |  | 16 | 15
[9 empty] | -10 | 12 |  | -----Frys innan täck |  | 23 | 11
[9 empty] | -10 | 20 |  | -----Frys innan täck |  | 23 | 11
[9 empty] | -15 | 0 |  | 0,21552050OK14 |  | 19 | 17
[9 empty] | -15 | 2 |  | 0,11552050OK14 |  | 20 | 12
[9 empty] | -15 | 7 |  | -----Frys innan täck |  | 23 | 11
[9 empty] | -15 | 12 |  | -----Frys innan täck |  | 23 | 11
[9 empty] | -15 | 20 |  | -----Frys innan täck |  | 23 | 11
[9 empty] | -20 | 0 |  | -----Når ej 70% |  | 22 | 13
[9 empty] | -20 | 2 |  | -----Når ej 70% |  | 22 | 13
[9 empty] | -20 | 7 |  | -----Frys innan täck |  | 23 | 11
[9 empty] | -20 | 12 |  | -----Frys innan täck |  | 23 | 11
[9 empty] | -20 | 20 |  | -----Frys innan täck |  | 23 | 11
[9 empty] | 20 | 0 | C32/40 | 0,41520--OK14 |  | 1 | 1
[9 empty] | 20 | 2 |  | 0,41520--OK14 |  | 1 | 1
[9 empty] | 20 | 7 |  | 0,41520--OK14 |  | 1 | 1
[9 empty] | 20 | 12 |  | 0,41520--OK14 |  | 1 | 1
[9 empty] | 20 | 20 |  | 0,41520--OK14 |  | 1 | 1
[9 empty] | 15 | 0 |  | 0,41515--OK14 |  | 2 | 2
[9 empty] | 15 | 2 |  | 0,41515--OK14 |  | 2 | 2
[9 empty] | 15 | 7 |  | 0,41515--OK14 |  | 2 | 2
[9 empty] | 15 | 12 |  | 0,41515--OK14 |  | 2 | 2
[9 empty] | 15 | 20 |  | 0,41515--OK14 |  | 2 | 2
[9 empty] | 10 | 0 |  | 0,41510--OK14 |  | 3 | 3
[9 empty] | 10 | 2 |  | 0,41510--OK14 |  | 3 | 3
[9 empty] | 10 | 7 |  | 0,41510--OK14 |  | 3 | 3
[9 empty] | 10 | 12 |  | 0,41510--OK14 |  | 3 | 3
[9 empty] | 10 | 20 |  | 0,41510--OK14 |  | 3 | 3
[9 empty] | 5 | 0 |  | 0,4205020OK14 |  | 8 | 19
[9 empty] | 5 | 2 |  | 0,4205020OK14 |  | 8 | 19
[9 empty] | 5 | 7 |  | 0,4205020OK14 |  | 8 | 19
[9 empty] | 5 | 12 |  | 0,4205030OK14 |  | 9 | 18
[9 empty] | 5 | 20 |  | 0,4205030OK14 |  | 9 | 18
[9 empty] | 0 | 0 |  | 0,420520-OK14 |  | 11 | 5
[9 empty] | 0 | 2 |  | 0,420520PresenningOK14 |  | 12 | 6
[9 empty] | 0 | 7 |  | 0,42052010OK14 |  | 13 | 7
[9 empty] | 0 | 12 |  | 0,42052010OK14 |  | 13 | 7
[9 empty] | 0 | 20 |  | 0,42052010OK14 |  | 13 | 7
[9 empty] | -5 | 0 |  | 0,42052010OK14 |  | 13 | 7
[9 empty] | -5 | 2 |  | 0,42052010OK14 |  | 13 | 7
[9 empty] | -5 | 7 |  | 0,42052010OK14 |  | 13 | 7
[9 empty] | -5 | 12 |  | 0,42052020OK14 |  | 14 | 8
[9 empty] | -5 | 20 |  | 0,42052020OK14 |  | 14 | 8
[9 empty] | -10 | 0 |  | 0,42052020OK14 |  | 14 | 8
[9 empty] | -10 | 2 |  | 0,42052030OK14 |  | 15 | 9
[9 empty] | -10 | 7 |  | 0,42052030OK14 |  | 15 | 9
[9 empty] | -10 | 12 |  | -----Frys innan täck |  | 23 | 11
[9 empty] | -10 | 20 |  | -----Frys innan täck |  | 23 | 11
[9 empty] | -15 | 0 |  | 0,31552050OK14 |  | 18 | 20
[9 empty] | -15 | 2 |  | 0,21552050OK14 |  | 19 | 17
[9 empty] | -15 | 7 |  | -----Frys innan täck |  | 23 | 11
[9 empty] | -15 | 12 |  | -----Frys innan täck |  | 23 | 11
[9 empty] | -15 | 20 |  | -----Frys innan täck |  | 23 | 11
[9 empty] | -20 | 0 |  | -----Når ej 70% |  | 22 | 13
[9 empty] | -20 | 2 |  | -----Når ej 70% |  | 22 | 13
[9 empty] | -20 | 7 |  | -----Frys innan täck |  | 23 | 11
[9 empty] | -20 | 12 |  | -----Frys innan täck |  | 23 | 11
[9 empty] | -20 | 20 |  | -----Frys innan täck |  | 23 | 11
[9 empty] | 20 | 0 | C35/45 | 0,41520--OK14 |  | 1 | 1
[9 empty] | 20 | 2 |  | 0,41520--OK14 |  | 1 | 1
[9 empty] | 20 | 7 |  | 0,41520--OK14 |  | 1 | 1
[9 empty] | 20 | 12 |  | 0,41520--OK14 |  | 1 | 1
[9 empty] | 20 | 20 |  | 0,41520--OK14 |  | 1 | 1
[9 empty] | 15 | 0 |  | 0,41515--OK14 |  | 2 | 2
[9 empty] | 15 | 2 |  | 0,41515--OK14 |  | 2 | 2
[9 empty] | 15 | 7 |  | 0,41515--OK14 |  | 2 | 2
[9 empty] | 15 | 12 |  | 0,41515--OK14 |  | 2 | 2
[9 empty] | 15 | 20 |  | 0,41515--OK14 |  | 2 | 2
[9 empty] | 10 | 0 |  | 0,41510--OK14 |  | 3 | 3
[9 empty] | 10 | 2 |  | 0,41510--OK14 |  | 3 | 3
[9 empty] | 10 | 7 |  | 0,41510--OK14 |  | 3 | 3
[9 empty] | 10 | 12 |  | 0,41510--OK14 |  | 3 | 3
[9 empty] | 10 | 20 |  | 0,41510--OK14 |  | 3 | 3
[9 empty] | 5 | 0 |  | 0,4205010OK14 |  | 7 | 21
[9 empty] | 5 | 2 |  | 0,4205010OK14 |  | 7 | 21
[9 empty] | 5 | 7 |  | 0,4205020OK14 |  | 8 | 19
[9 empty] | 5 | 12 |  | 0,4205010OK14 |  | 7 | 21
[9 empty] | 5 | 20 |  | 0,4205020OK14 |  | 8 | 19
[9 empty] | 0 | 0 |  | 0,420520PresenningOK14 |  | 12 | 6
[9 empty] | 0 | 2 |  | 0,420520PresenningOK14 |  | 12 | 6
[9 empty] | 0 | 7 |  | 0,42052010OK14 |  | 13 | 7
[9 empty] | 0 | 12 |  | 0,42052010OK14 |  | 13 | 7
[9 empty] | 0 | 20 |  | 0,42052010OK14 |  | 13 | 7
[9 empty] | -5 | 0 |  | 0,42052010OK14 |  | 13 | 7
[9 empty] | -5 | 2 |  | 0,42052010OK14 |  | 13 | 7
[9 empty] | -5 | 7 |  | 0,42052010OK14 |  | 13 | 7
[9 empty] | -5 | 12 |  | 0,42052010OK14 |  | 13 | 7
[9 empty] | -5 | 20 |  | 0,42052010OK14 |  | 13 | 7
[9 empty] | -10 | 0 |  | 0,42052020OK14 |  | 14 | 8
[9 empty] | -10 | 2 |  | 0,42052030OK14 |  | 15 | 9
[9 empty] | -10 | 7 |  | 0,42052030OK14 |  | 15 | 9
[9 empty] | -10 | 12 |  | -----Frys innan täck |  | 23 | 11
[9 empty] | -10 | 20 |  | -----Frys innan täck |  | 23 | 11
[9 empty] | -15 | 0 |  | 0,31552050OK14 |  | 18 | 20
[9 empty] | -15 | 2 |  | 0,31552050OK14 |  | 18 | 20
[9 empty] | -15 | 7 |  | -----Frys innan täck |  | 23 | 11
[9 empty] | -15 | 12 |  | -----Frys innan täck |  | 23 | 11
[9 empty] | -15 | 20 |  | -----Frys innan täck |  | 23 | 11
[9 empty] | -20 | 0 |  | 0,11052050OK14 |  | 21 | 22
[9 empty] | -20 | 2 |  | 0,11052050OK14 |  | 21 | 22
[9 empty] | -20 | 7 |  | -----Frys innan täck |  | 23 | 11
[9 empty] | -20 | 12 |  | -----Frys innan täck |  | 23 | 11
[9 empty] | -20 | 20 |  | -----Frys innan täck |  | 23 | 11
[9 empty] | 20 | 0 | C40/50 | 0,41520--OK14 |  | 1 | 1
[9 empty] | 20 | 2 |  | 0,41520--OK14 |  | 1 | 1
[9 empty] | 20 | 7 |  | 0,41520--OK14 |  | 1 | 1
[9 empty] | 20 | 12 |  | 0,41520--OK14 |  | 1 | 1
[9 empty] | 20 | 20 |  | 0,41520--OK14 |  | 1 | 1
[9 empty] | 15 | 0 |  | 0,41515--OK14 |  | 2 | 2
[9 empty] | 15 | 2 |  | 0,41515--OK14 |  | 2 | 2
[9 empty] | 15 | 7 |  | 0,41515--OK14 |  | 2 | 2
[9 empty] | 15 | 12 |  | 0,41515--OK14 |  | 2 | 2
[9 empty] | 15 | 20 |  | 0,41515--OK14 |  | 2 | 2
[9 empty] | 10 | 0 |  | 0,41510--OK14 |  | 3 | 3
[9 empty] | 10 | 2 |  | 0,41510--OK14 |  | 3 | 3
[9 empty] | 10 | 7 |  | 0,41510--OK14 |  | 3 | 3
[9 empty] | 10 | 12 |  | 0,41510--OK14 |  | 3 | 3
[9 empty] | 10 | 20 |  | 0,41510--OK14 |  | 3 | 3
[9 empty] | 5 | 0 |  | 0,42050PresenningOK14 |  | 5 | 23
[9 empty] | 5 | 2 |  | 0,4205010OK14 |  | 7 | 21
[9 empty] | 5 | 7 |  | 0,4205010OK14 |  | 7 | 21
[9 empty] | 5 | 12 |  | 0,4205010OK14 |  | 7 | 21
[9 empty] | 5 | 20 |  | 0,4205010OK14 |  | 7 | 21
[9 empty] | 0 | 0 |  | 0,420520PresenningOK14 |  | 12 | 6
[9 empty] | 0 | 2 |  | 0,420520PresenningOK14 |  | 12 | 6
[9 empty] | 0 | 7 |  | 0,42052010OK14 |  | 13 | 7
[9 empty] | 0 | 12 |  | 0,42052010OK14 |  | 13 | 7
[9 empty] | 0 | 20 |  | 0,42052010OK14 |  | 13 | 7
[9 empty] | -5 | 0 |  | 0,420520PresenningOK14 |  | 12 | 6
[9 empty] | -5 | 2 |  | 0,42052010OK14 |  | 13 | 7
[9 empty] | -5 | 7 |  | 0,42052010OK14 |  | 13 | 7
[9 empty] | -5 | 12 |  | 0,42052010OK14 |  | 13 | 7
[9 empty] | -5 | 20 |  | 0,42052010OK14 |  | 13 | 7
[9 empty] | -10 | 0 |  | 0,42052020OK14 |  | 14 | 8
[9 empty] | -10 | 2 |  | 0,42052020OK14 |  | 14 | 8
[9 empty] | -10 | 7 |  | 0,42052030OK14 |  | 15 | 9
[9 empty] | -10 | 12 |  | -----Frys innan täck |  | 23 | 11
[9 empty] | -10 | 20 |  | -----Frys innan täck |  | 23 | 11
[9 empty] | -15 | 0 |  | 0,31552050OK14 |  | 18 | 20
[9 empty] | -15 | 2 |  | 0,31552050OK14 |  | 18 | 20
[9 empty] | -15 | 7 |  | -----Frys innan täck |  | 23 | 11
[9 empty] | -15 | 12 |  | -----Frys innan täck |  | 23 | 11
[9 empty] | -15 | 20 |  | -----Frys innan täck |  | 23 | 11
[9 empty] | -20 | 0 |  | 0,11052050OK14 |  | 21 | 22
[9 empty] | -20 | 2 |  | 0,11052050OK14 |  | 21 | 22
[9 empty] | -20 | 7 |  | -----Frys innan täck |  | 23 | 11
[9 empty] | -20 | 12 |  | -----Frys innan täck |  | 23 | 11
[9 empty] | -20 | 20 |  | -----Frys innan täck |  | 23 | 11
[14 empty] | 23 | 23

## Lathund
Temperatur [°C] | Vind [m/s] | C20/25 | C25/30 | C28/37 | C30/37 | C32/40 | C35/45 | C40/50
| 0 | 1 | 1 | 1 | 1 | 1 | 1 | 1
| 2 | 1 | 1 | 1 | 1 | 1 | 1 | 1
20 | 7 | 1 | 1 | 1 | 1 | 1 | 1 | 1
| 12 | 1 | 1 | 1 | 1 | 1 | 1 | 1
| 20 | 1 | 1 | 1 | 1 | 1 | 1 | 1
| 0 | 2 | 2 | 2 | 2 | 2 | 2 | 2
| 2 | 2 | 2 | 2 | 2 | 2 | 2 | 2
15 | 7 | 2 | 2 | 2 | 2 | 2 | 2 | 2
| 12 | 2 | 2 | 2 | 2 | 2 | 2 | 2
| 20 | 2 | 2 | 2 | 2 | 2 | 2 | 2
| 0 | 3 | 3 | 3 | 3 | 3 | 3 | 3
| 2 | 6 | 3 | 3 | 3 | 3 | 3 | 3
10 | 7 | 6 | 3 | 3 | 3 | 3 | 3 | 3
| 12 | 6 | 3 | 3 | 3 | 3 | 3 | 3
| 20 | 6 | 4 | 3 | 3 | 3 | 3 | 3
| 0 | 11 | 11 | 10 | 9 | 8 | 7 | 5
| 2 | 11 | 11 | 11 | 10 | 8 | 7 | 7
5 | 7 | 12 | 12 | 11 | 10 | 8 | 8 | 7
| 12 | 12 | 12 | 11 | 10 | 9 | 7 | 7
| 20 | 12 | 12 | 12 | 10 | 9 | 8 | 7
| 0 | 12 | 11 | 11 | 11 | 11 | 12 | 12
| 2 | 13 | 13 | 13 | 12 | 12 | 12 | 12
0 | 7 | 13 | 13 | 13 | 13 | 13 | 13 | 13
| 12 | 13 | 13 | 13 | 13 | 13 | 13 | 13
| 20 | 13 | 13 | 13 | 13 | 13 | 13 | 13
| 0 | 14 | 13 | 13 | 13 | 13 | 13 | 12
| 2 | 14 | 14 | 14 | 13 | 13 | 13 | 13
-5 | 7 | 15 | 14 | 14 | 14 | 13 | 13 | 13
| 12 | 15 | 14 | 14 | 14 | 14 | 13 | 13
| 20 | 15 | 14 | 14 | 14 | 14 | 13 | 13
| 0 | 17 | 16 | 15 | 15 | 14 | 14 | 14
| 2 | 17 | 16 | 16 | 15 | 15 | 15 | 14
-10 | 7 | 17 | 16 | 16 | 16 | 15 | 15 | 15
| 12 | 23 | 23 | 23 | 23 | 23 | 23 | 23
| 20 | 23 | 23 | 23 | 23 | 23 | 23 | 23
| 0 | 20 | 20 | 19 | 19 | 18 | 18 | 18
| 2 | 20 | 20 | 19 | 20 | 19 | 18 | 18
-15 | 7 | 23 | 23 | 23 | 23 | 23 | 23 | 23
| 12 | 23 | 23 | 23 | 23 | 23 | 23 | 23
| 20 | 23 | 23 | 23 | 23 | 23 | 23 | 23
| 0 | 22 | 22 | 22 | 22 | 22 | 21 | 21
| 2 | 22 | 22 | 22 | 22 | 22 | 21 | 21
-20 | 7 | 23 | 23 | 23 | 23 | 23 | 23 | 23
| 12 | 23 | 23 | 23 | 23 | 23 | 23 | 23
| 20 | 23 | 23 | 23 | 23 | 23 | 23 | 23
[9 empty] | Paket | Slagghalt | Gjuttemperatur | Temperatur motgjutningsyta | Väderskydd med uppvärmning | Täckning [mm] | OK<14D | OK<21D
[9 empty] | 1 | 40% | 15 | 20 | - | - | OK14
[9 empty] | 2 | 40% | 15 | 15 | - | - | OK14
[9 empty] | 3 | 40% | 15 | 10 | - | - | OK14
[9 empty] | 4 | 40% | 15 | 10 | 0 | - | OK14
[9 empty] | 5 | 40% | 20 | 5 | 20 | - | OK14
[9 empty] | 6 | 40% | 20 | 5 | 0 | Presenning | OK14
[9 empty] | 7 | 40% | 20 | 5 | 20 | Presenning | OK14
[9 empty] | 8 | 40% | 15 | 10 | 0 | 10 | OK14
[9 empty] | 9 | 40% | 20 | 5 | 0 | 30 | OK14
[9 empty] | 10 | 40% | 20 | 5 | 0 | 20 | OK14
[9 empty] | 11 | 40% | 20 | 5 | 0 | 10 | OK14
[9 empty] | 12 | 40% | 20 | 5 | 0 | 50 | OK14
[9 empty] | 13 | 40% | 20 | 5 | 20 | 10 | OK14
[9 empty] | 14 | 40% | 20 | 5 | 20 | 20 | OK14
[9 empty] | 15 | 40% | 20 | 5 | 20 | 30 | OK14
[9 empty] | 16 | 40% | 20 | 5 | 20 | 50 | OK14
[9 empty] | 17 | 30% | 20 | 5 | 20 | 50 | OK14
[9 empty] | 18 | 30% | 15 | 5 | 20 | 50 | OK14
[9 empty] | 19 | 20% | 15 | 5 | 20 | 50 | OK14
[9 empty] | 20 | 10% | 15 | 5 | 20 | 50 | OK14
[9 empty] | 21 | 10% | 10 | 5 | 20 | 50 | OK14
[9 empty] | 22 | - | - | - | - | - | Når ej 70%
[9 empty] | 23 | - | - | - | - | - | Frys innan täck
[9 empty] | Utomhustemperatur | Väderskydd | Riktig temp under | Temperatur motgjutiningsyta | Gjuttemperatur
[9 empty] | 20 | 0 | 20 | 20 | 15
[9 empty] | 15 | 0 | 15 | 15 | 15
[9 empty] | 10 | 10 | 20 | 10 | 15
[9 empty] | 5 | 15 | 20 | 5 | 20
[9 empty] | 0 | 20 | 20 | 5 | 20
[9 empty] | -5 | 20 | 15 | 5 | 20
[9 empty] | -10 | 20 | 10 | 5 | 20
[9 empty] | -15 | 20 | 5 | 5 | 15
[9 empty] | -20 | 20 | 0 | 5 | 10

## Data till lathund Åtgärder
Paket | Slagg % | Gjuttemperatur (varmbetong) | Temperatur motgjutningsyta | Väderskydd, uppvärmning (ingen vind) | Täckning [mm] | OK under 14 D | Ok under 21 D | Column1 | Jobbighetsnivå
1 | 0.4 | 15 | 20 | - | - | OK14 |  | 0,41520--OK14 | 1
2 | 0.4 | 15 | 15 | - | - | OK14 |  | 0,41515--OK14 | 2
3 | 0.4 | 15 | 10 | - | - | OK14 |  | 0,41510--OK14 | 3
4 | 0.4 | 15 | 10 | 0 | - | OK14 |  | 0,415100-OK14 | 4
5 | 0.4 | 20 | 5 | 0 | Presenning | OK14 |  | 0,42050PresenningOK14 | 5
6 | 0.4 | 15 | 10 | 0 | 10 | OK14 |  | 0,41510010OK14 | 6
7 | 0.4 | 20 | 5 | 0 | 10 | OK14 |  | 0,4205010OK14 | 7
8 | 0.4 | 20 | 5 | 0 | 20 | OK14 |  | 0,4205020OK14 | 8
9 | 0.4 | 20 | 5 | 0 | 30 | OK14 |  | 0,4205030OK14 | 9
10 | 0.4 | 20 | 5 | 0 | 50 | OK14 |  | 0,4205050OK14 | 10
11 | 0.4 | 20 | 5 | 20 | - | OK14 |  | 0,420520-OK14 | 11
12 | 0.4 | 20 | 5 | 20 | Presenning | OK14 |  | 0,420520PresenningOK14 | 12
13 | 0.4 | 20 | 5 | 20 | 10 | OK14 |  | 0,42052010OK14 | 13
14 | 0.4 | 20 | 5 | 20 | 20 | OK14 |  | 0,42052020OK14 | 14
15 | 0.4 | 20 | 5 | 20 | 30 | OK14 |  | 0,42052030OK14 | 15
16 | 0.4 | 20 | 5 | 20 | 50 | OK14 |  | 0,42052050OK14 | 16
17 | 0.3 | 20 | 5 | 20 | 50 | OK14 |  | 0,32052050OK14 | 17
18 | 0.3 | 15 | 5 | 20 | 50 | OK14 |  | 0,31552050OK14 | 18
19 | 0.2 | 15 | 5 | 20 | 50 | OK14 |  | 0,21552050OK14 | 19
20 | 0.1 | 15 | 5 | 20 | 50 | OK14 |  | 0,11552050OK14 | 20
21 | 0.1 | 10 | 5 | 20 | 50 | OK14 |  | 0,11052050OK14 | 21
22 | - | - | - | - | - | Når ej 70% |  | -----Når ej 70% | 22
23 | - | - | - | - | - | Frys innan täck |  | -----Frys innan täck | 23
bas
1 | 0.4 | 15 | 20 | - | - | OK14 | 0,41520--OK14 | 0,41520--OK14 | 1
2 | 0.4 | 15 | 15 | - | - | OK14 | 0,41515--OK14 | 0,41515--OK14 | 1
3 | 0.4 | 15 | 10 | - | - | OK14 | 0,41510--OK14 | 0,41510--OK14 | 1
4 | 0.4 | 15 | 10 | 0 | 10 | OK14 | 0,41510010OK14 | 0,41510010OK14 | 1
5 | 0.4 | 20 | 5 | 20 | - | OK14 | 0,420520-OK14 | 0,420520-OK14 | 1
6 | 0.4 | 20 | 5 | 20 | Presenning | OK14 | 0,420520PresenningOK14 | 0,420520PresenningOK14 | 1
7 | 0.4 | 20 | 5 | 20 | 10 | OK14 | 0,42052010OK14 | 0,42052010OK14 | 1
8 | 0.4 | 20 | 5 | 20 | 20 | OK14 | 0,42052020OK14 | 0,42052020OK14 | 1
9 | 0.4 | 20 | 5 | 20 | 30 | OK14 | 0,42052030OK14 | 0,42052030OK14 | 1
10 | 0.3 | 20 | 5 | 20 | 50 | OK14 | 0,32052050OK14 | 0,32052050OK14 | 1
11 | - | - | - | - | - | Frys innan täck | -----Frys innan täck | -----Frys innan täck | 1
12 | 0.1 | 15 | 5 | 20 | 50 | OK14 | 0,11552050OK14 | 0,11552050OK14 | 1
13 | - | - | - | - | - | Når ej 70% | -----Når ej 70% | -----Når ej 70% | 1
14 | 0.4 | 15 | 10 | 0 | - | OK14 | 0,415100-OK14 | 0,415100-OK14 | 1
15 | 0.4 | 20 | 5 | 20 | 50 | OK14 | 0,42052050OK14 | 0,42052050OK14 | 1
16 | 0.4 | 20 | 5 | 0 | 50 | OK14 | 0,4205050OK14 | 0,4205050OK14 | 1
17 | 0.2 | 15 | 5 | 20 | 50 | OK14 | 0,21552050OK14 | 0,21552050OK14 | 1
18 | 0.4 | 20 | 5 | 0 | 30 | OK14 | 0,4205030OK14 | 0,4205030OK14 | 1
19 | 0.4 | 20 | 5 | 0 | 20 | OK14 | 0,4205020OK14 | 0,4205020OK14 | 1
20 | 0.3 | 15 | 5 | 20 | 50 | OK14 | 0,31552050OK14 | 0,31552050OK14 | 1
21 | 0.4 | 20 | 5 | 0 | 10 | OK14 | 0,4205010OK14 | 0,4205010OK14 | 1
22 | 0.1 | 10 | 5 | 20 | 50 | OK14 | 0,11052050OK14 | 0,11052050OK14 | 1
23 | 0.4 | 20 | 5 | 0 | Presenning | OK14 | 0,42050PresenningOK14 | 0,42050PresenningOK14 | 1

## Förutsättningar
Betongkvalitet | Gjuttemperatur | Temperatur motgjutningsyta | Väderskydd, uppvärmning (ingen vind) | Täckning [mm] | Ok under 14 d | OK under 21 D | Slagg mäng | Komentar
- | - | 5 | 0 | 0 | OK14 | OK21 | 10% | Frys innan täck
C20/25 | 10 | 10 | 20 | Presenning | Frys innan täck |  | 20% | Når ej 70% | [6 empty] | Utgångspunkt | Värden
C25/30 | 15 | 15 | - | 10 | Når ej 70% |  | 30% |  | 1 | Vindskydd | <---- | <---- | Betongkvalitet | 70% hållfasthet | Tjocklek plattbärlag | 50 mm
C28/35 | 20 | 20 |  | 20 |  |  | 40% |  | 2 | Pressäning |  | ^^ | C20/25 | 17.5 | Tjocklek pågjutning | 190 mm
C30/37 | 25 | - |  | 30 |  |  | - |  | 3 | Isolering | <--- | ^^ | C25/30 | 21 | 70% hållfasthet | 14 eller 21 dagar
C32/40 |  |  |  | 50 |  |  |  |  | 4 | Vindskydd+diesel (20) | ^^ | ^^ | C28/35 | 24.5 | Mellan 14-21 dagar
C35/45 |  |  |  | 100 |  |  |  |  | 5 | Mindska slagg --> |  | ^^ | C30/37 | 25.9 | Täckning | Påläggning efter 1 timme
C40/50 |  |  |  | - | [8 empty] | C32/40 | 28
[13 empty] | C35/45 | 31.5
[13 empty] | C40/50 | 35
[9 empty] | Utomhustemperatur | Väderskydd | Riktig temp under | Gjuttemperatur | Temperatur motgjutiningsyta
[9 empty] | 20 | 0 | 20 | 15 | 20
[9 empty] | 15 | 0 | 15 | 15 | 15
[9 empty] | 10 | 10 | 20 | 15 | 10
[9 empty] | 5 | 15 | 20 | 20 | 5
[9 empty] | 0 | 20 | 20 | 20 | 5
[9 empty] | -5 | 20 | 15 | 20 | 5
[9 empty] | -10 | 20 | 10 | 20 | 5
[9 empty] | -15 | 20 | 5 | 15 | 5
[9 empty] | -20 | 20 | 0 | 10 | 5