## Vägg (Bas+0% slagg)
Kvalitet | Gjuttemperatur | Temperatur motgjutningsyta | Värmekabel | Antal värmekablar | Täckning [mm] | Formisolering [mm] | Temperatur | Vind | <17 Timmar och >6 Mpa | OK<17 Timamr | Kommentar | Åtgärdskåd
C25/30 | 15 | 20 | - | - | - | Plywood 15, oisolerat | 20 | 0 | 15.3 |  |  | C25/301520--
C25/30 | 15 | 20 | - | - | - | Plywood 15, oisolerat | 20 | 2 | 15.3 |  |  | C25/301520--
C25/30 | 15 | 20 | - | - | - | Plywood 15, oisolerat | 20 | 7 | 15.3 |  |  | C25/301520--
C25/30 | 15 | 20 | - | - | - | Plywood 15, oisolerat | 20 | 12 | 15.3 |  |  | C25/301520--
C25/30 | 15 | 20 | - | - | - | Plywood 15, oisolerat | 20 | 20 | 15.3 |  |  | C25/301520--
C28/35 | 15 | 15 | - | - | - | Plywood 15, oisolerat | 15 | 0 | 15.7 |  |  | C28/351515--
C28/35 | 15 | 15 | - | - | - | Plywood 15, oisolerat | 15 | 2 | 15.9 |  |  | C28/351515--
C28/35 | 15 | 15 | - | - | - | Plywood 15, oisolerat | 15 | 7 | 16 |  |  | C28/351515--
C28/35 | 15 | 15 | - | - | - | Plywood 15, oisolerat | 15 | 12 | 16.1 |  |  | C28/351515--
C28/35 | 15 | 15 | - | - | - | Plywood 15, oisolerat | 15 | 20 | 16.1 |  |  | C28/351515--
C32/40 | 15 | 10 | - | - | - | Plywood 15, oisolerat | 10 | 0 | 16.7 |  |  | C32/401510--
C35/45 | 15 | 10 | - | - | - | Plywood 15, oisolerat | 10 | 2 | 16.1 |  |  | C35/451510--
C35/45 | 15 | 10 | - | - | Presenning | Plywood 15, oisolerat | 10 | 7 | 16.3 |  |  | C35/451510-Presenning
C35/45 | 15 | 10 | - | - | Presenning | Plywood 15, oisolerat | 10 | 12 | 16.5 |  |  | C35/451510-Presenning
C35/45 | 15 | 10 | - | - | Presenning | Plywood 15, oisolerat | 10 | 20 | 16.5 |  |  | C35/451510-Presenning
C20/25 | 20 | 5 | 40 | 2 | - | Plywood 12-19 cellplast 50 mm | 5 | 0 | 17 |  |  | C20/2520540-
C20/25 | 20 | 5 | 40 | 2 | 10 | Plywood 12-19 cellplast 120 mm | 5 | 2 | 17 |  |  | C20/252054010
C25/30 | 20 | 5 | 40 | 1 | 10 | Plywood 12-19 cellplast 50 mm | 5 | 7 | 16.9 |  |  | C25/302054010
C25/30 | 20 | 5 | 40 | 1 | 10 | Plywood 12-19 cellplast 70 mm | 5 | 12 | 16.9 |  |  | C25/302054010
C25/30 | 20 | 5 | 40 | 1 | 10 | Plywood 12-19 cellplast 100 mm | 5 | 20 | 17 |  |  | C25/302054010
C20/25 | 20 | 5 | 40 | 3 | 10 | Plywood 12-19 cellplast 70 mm | 0 | 0 | 16.9 |  |  | C20/252054010
C25/30 | 20 | 5 | 40 | 1 | 10 | Plywood 12-19 cellplast 120 mm | 0 | 2 | 17 |  |  | C25/302054010
C25/30 | 20 | 5 | 40 | 2 | 10 | Plywood 12-19 cellplast 70 mm | 0 | 7 | 16.8 |  |  | C25/302054010
C25/30 | 20 | 5 | 40 | 2 | 10 | Plywood 12-19 cellplast 120 mm | 0 | 12 | 17 |  |  | C25/302054010
C25/30 | 20 | 5 | 40 | 3 | 10 | Plywood 12-19 cellplast 100 mm | 0 | 20 | 17 |  |  | C25/302054010
C25/30 | 20 | 5 | 40 | 1 | 10 | Plywood 12-19 cellplast 100 mm | -5 | 0 | 17 |  |  | C25/302054010
C25/30 | 20 | 5 | 40 | 2 | 10 | Plywood 12-19 cellplast 70 mm | -5 | 2 | 16.8 |  |  | C25/302054010
C28/35 | 20 | 5 | 40 | 1 | 10 | Plywood 12-19 cellplast 100 mm | -5 | 7 | 16.7 |  |  | C28/352054010
C28/35 | 20 | 5 | 40 | 2 | 10 | Plywood 12-19 cellplast 50 mm | -5 | 12 | 16.8 |  |  | C28/352054010
- | - | - | - | - | - | - | -5 | 20 |  |  | Varning: Frysrisk i toppen av väggen innan konstruktionen täcks | -----Varning: Frysrisk i toppen av väggen innan konstruktionen täcks
C25/30 | 20 | 5 | 40 | 2 | 10 | Plywood 12-19 cellplast 50 mm | -10 | 0 | 16.7 |  |  | C25/302054010
C25/30 | 20 | 5 | 40 | 3 | 10 | Plywood 12-19 cellplast 120 mm | -10 | 2 | 16.9 |  |  | C25/302054010
C28/35 | 20 | 5 | 40 | 2 | 10 | Plywood 12-19 cellplast 70 mm | -10 | 7 | 17 |  |  | C28/352054010
- | - | - | - | - | - | - | -10 | 12 |  |  | Varning: Frysrisk i toppen av väggen innan konstruktionen täcks | -----Varning: Frysrisk i toppen av väggen innan konstruktionen täcks
- | - | - | - | - | - | - | -10 | 20 |  |  | Varning: Frysrisk i toppen av väggen innan konstruktionen täcks | -----Varning: Frysrisk i toppen av väggen innan konstruktionen täcks
C28/35 | 15 | 5 | 40 | 3 | 50 | Plywood 12-19 cellplast 70 mm | -15 | 0 | 17 |  |  | C28/351554050
C32/40 | 15 | 5 | 40 | 3 | 20 | Plywood 12-19 cellplast 120 mm | -15 | 2 | 17 |  |  | C32/401554020
- | - | - | - | - | - | - | -15 | 7 |  |  | Varning: Frysrisk i toppen av väggen innan konstruktionen täcks | -----Varning: Frysrisk i toppen av väggen innan konstruktionen täcks
- | - | - | - | - | - | - | -15 | 12 |  |  | Varning: Frysrisk i toppen av väggen innan konstruktionen täcks | -----Varning: Frysrisk i toppen av väggen innan konstruktionen täcks
- | - | - | - | - | - | - | -15 | 20 |  |  | Varning: Frysrisk i toppen av väggen innan konstruktionen täcks | -----Varning: Frysrisk i toppen av väggen innan konstruktionen täcks
- | - | - | - | - | - | - | -20 | 0 |  |  | Varning: Risk för väggras vid avformning eftersom konstruktionen inte har uppnått 6 MPa i kritisk punkt | -----Varning: Risk för väggras vid avformning eftersom konstruktionen inte har uppnått 6 MPa i kritisk punkt
- | - | - | - | - | - | - | -20 | 2 |  |  | Varning: Frysrisk i toppen av väggen innan konstruktionen täcks | -----Varning: Frysrisk i toppen av väggen innan konstruktionen täcks
- | - | - | - | - | - | - | -20 | 7 |  |  | Varning: Frysrisk i toppen av väggen innan konstruktionen täcks | -----Varning: Frysrisk i toppen av väggen innan konstruktionen täcks
- | - | - | - | - | - | - | -20 | 12 |  |  | Varning: Frysrisk i toppen av väggen innan konstruktionen täcks | -----Varning: Frysrisk i toppen av väggen innan konstruktionen täcks
- | - | - | - | - | - | - | -20 | 20 |  |  | Varning: Frysrisk i toppen av väggen innan konstruktionen täcks | -----Varning: Frysrisk i toppen av väggen innan konstruktionen täcks

## Vägg (10% slagg)
Kvalitet | Gjuttemperatur | Temperatur motgjutningsyta | Värmekabel | Antal värmekablar | Täckning [mm] | Formisolering [mm] | Temperatur | Vind | <17 Timmar och >6 Mpa | OK<17 Timamr | Kommentar | Åtgärdskåd
C28/35 | 15 | 20 | - | - | - | Plywood 15, oisolerat | 20 | 0 | 15.3 | OK17 |  | C28/351520--OK17
C28/35 | 15 | 20 | - | - | - | Plywood 15, oisolerat | 20 | 2 | 15.3 | OK17 |  | C28/351520--OK17
C28/35 | 15 | 20 | - | - | - | Plywood 15, oisolerat | 20 | 7 | 15.3 | OK17 |  | C28/351520--OK17
C28/35 | 15 | 20 | - | - | - | Plywood 15, oisolerat | 20 | 12 | 15.3 | OK17 |  | C28/351520--OK17
C28/35 | 15 | 20 | - | - | - | Plywood 15, oisolerat | 20 | 20 | 15.3 | OK17 |  | C28/351520--OK17
C30/37 | 15 | 15 | - | - | - | Plywood 15, oisolerat | 15 | 0 | 16.4 | OK17 |  | C30/371515--OK17
C30/37 | 15 | 15 | - | - | - | Plywood 15, oisolerat | 15 | 2 | 16.6 | OK17 |  | C30/371515--OK17
C30/37 | 15 | 15 | - | - | - | Plywood 15, oisolerat | 15 | 7 | 16.8 | OK17 |  | C30/371515--OK17
C30/37 | 15 | 15 | - | - | Presenning | Plywood 15, oisolerat | 15 | 12 | 16.9 | OK17 |  | C30/371515-PresenningOK17
C30/37 | 15 | 15 | - | - | Presenning | Plywood 15, oisolerat | 15 | 20 | 17 | OK17 |  | C30/371515-PresenningOK17
C35/45 | 15 | 10 | - | - | - | Plywood 15, oisolerat | 10 | 0 | 16.7 | OK17 |  | C35/451510--OK17
C40/50 | 15 | 10 | - | - | - | Plywood 15, oisolerat | 10 | 2 | 16.2 | OK17 |  | C40/501510--OK17
C40/50 | 15 | 10 | - | - | Presenning | Plywood 15, oisolerat | 10 | 7 | 16.4 | OK17 |  | C40/501510-PresenningOK17
C40/50 | 15 | 10 | - | - | Presenning | Plywood 15, oisolerat | 10 | 12 | 16.7 | OK17 |  | C40/501510-PresenningOK17
C40/50 | 15 | 10 | - | - | Presenning | Plywood 15, oisolerat | 10 | 20 | 16.7 | OK17 |  | C40/501510-PresenningOK17
C25/30 | 20 | 5 | 40 | 3 | 10 mm | Plywood 12-19 cellplast 50 mm | 5 | 0 | 17 | OK17 |  | C25/302054010 mmOK17
C20/25 | 20 | 5 | 40 | 3 | 10 mm | Plywood 12-19 cellplast 70 mm | 5 | 2 | 17 | OK17 |  | C20/252054010 mmOK17
C28/35 | 20 | 5 | 40 | 1 | 10 mm | Plywood 12-19 cellplast 50 mm | 5 | 7 | 16.9 | OK17 |  | C28/352054010 mmOK17
C28/35 | 20 | 5 | 40 | 1 | 10 mm | Plywood 12-19 cellplast 70 mm | 5 | 12 | 16.9 | OK17 |  | C28/352054010 mmOK17
C28/35 | 20 | 5 | 40 | 1 | 10 mm | Plywood 12-19 cellplast 100 mm | 5 | 20 | 17 | OK17 |  | C28/352054010 mmOK17
C25/30 | 20 | 5 | 40 | 3 | 10 mm | Plywood 12-19 cellplast 70 mm | 0 | 0 | 17 | OK17 |  | C25/302054010 mmOK17
C28/35 | 20 | 5 | 40 | 1 | 10 mm | Plywood 12-19 cellplast 100 mm | 0 | 2 | 16.8 | OK17 |  | C28/352054010 mmOK17
C28/35 | 20 | 5 | 40 | 2 | 10 mm | Plywood 12-19 cellplast 50 mm | 0 | 7 | 16.8 | OK17 |  | C28/352054010 mmOK17
C28/35 | 20 | 5 | 40 | 2 | 10 mm | Plywood 12-19 cellplast 100 mm | 0 | 12 | 16.6 | OK17 |  | C28/352054010 mmOK17
C28/35 | 20 | 5 | 40 | 2 | 10 mm | Plywood 12-19 cellplast 120 mm | 0 | 20 | 17 | OK17 |  | C28/352054010 mmOK17
C28/35 | 20 | 5 | 40 | 1 | 10 mm | Plywood 12-19 cellplast 100 mm | -5 | 0 | 16.7 | OK17 |  | C28/352054010 mmOK17
C28/35 | 20 | 5 | 40 | 2 | 10 mm | Plywood 12-19 cellplast 50 mm | -5 | 2 | 16.8 | OK17 |  | C28/352054010 mmOK17
C30/37 | 20 | 5 | 40 | 2 | 10 mm | Plywood 12-19 cellplast 70 mm | -5 | 7 | 16.8 | OK17 |  | C30/372054010 mmOK17
C30/37 | 20 | 5 | 40 | 2 | 10 mm | Plywood 12-19 cellplast 120 mm | -5 | 12 | 17 | OK17 |  | C30/372054010 mmOK17
- | - | - | - | - | - | - | -5 | 20 |  |  | Varning: Frysrisk i toppen av väggen innan konstruktionen täcks | -----Varning: Frysrisk i toppen av väggen innan konstruktionen täcks
C28/35 | 20 | 5 | 40 | 2 | 10 mm | Plywood 12-19 cellplast 50 mm | -10 | 0 | 16.4 | OK17 |  | C28/352054010 mmOK17
C28/35 | 20 | 5 | 40 | 3 | 10 mm | Plywood 12-19 cellplast 100 mm | -10 | 2 | 16.8 | OK17 |  | C28/352054010 mmOK17
C32/40 | 20 | 5 | 40 | 2 | 10 mm | Plywood 12-19 cellplast 100 mm | -10 | 7 | 16.7 | OK17 |  | C32/402054010 mmOK17
- | - | - | - | - | - | - | -10 | 12 |  |  | Varning: Frysrisk i toppen av väggen innan konstruktionen täcks | -----Varning: Frysrisk i toppen av väggen innan konstruktionen täcks
- | - | - | - | - | - | - | -10 | 20 |  |  | Varning: Frysrisk i toppen av väggen innan konstruktionen täcks | -----Varning: Frysrisk i toppen av väggen innan konstruktionen täcks
C32/40 | 15 | 5 | 40 | 2 | 20 mm | Plywood 12-19 cellplast 120 mm | -15 | 0 | 16.9 | OK17 |  | C32/401554020 mmOK17
C40/50 | 15 | 5 | 40 | 2 | 20 mm | Plywood 12-19 cellplast 100 mm | -15 | 2 | 16.8 | OK17 |  | C40/501554020 mmOK17
- | - | - | - | - | - | - | -15 | 7 |  |  | Varning: Frysrisk i toppen av väggen innan konstruktionen täcks | -----Varning: Frysrisk i toppen av väggen innan konstruktionen täcks
- | - | - | - | - | - | - | -15 | 12 |  |  | Varning: Frysrisk i toppen av väggen innan konstruktionen täcks | -----Varning: Frysrisk i toppen av väggen innan konstruktionen täcks
- | - | - | - | - | - | - | -15 | 20 |  |  | Varning: Frysrisk i toppen av väggen innan konstruktionen täcks | -----Varning: Frysrisk i toppen av väggen innan konstruktionen täcks
- | - | - | - | - | - | - | -20 | 0 |  |  | Varning: Risk för väggras vid avformning eftersom konstruktionen inte har uppnått 6 MPa i kritisk punkt | -----Varning: Risk för väggras vid avformning eftersom konstruktionen inte har uppnått 6 MPa i kritisk punkt
- | - | - | - | - | - | - | -20 | 2 |  |  | Varning: Frysrisk i toppen av väggen innan konstruktionen täcks | -----Varning: Frysrisk i toppen av väggen innan konstruktionen täcks
- | - | - | - | - | - | - | -20 | 7 |  |  | Varning: Frysrisk i toppen av väggen innan konstruktionen täcks | -----Varning: Frysrisk i toppen av väggen innan konstruktionen täcks
- | - | - | - | - | - | - | -20 | 12 |  |  | Varning: Frysrisk i toppen av väggen innan konstruktionen täcks | -----Varning: Frysrisk i toppen av väggen innan konstruktionen täcks
- | - | - | - | - | - | - | -20 | 20 |  |  | Varning: Frysrisk i toppen av väggen innan konstruktionen täcks | -----Varning: Frysrisk i toppen av väggen innan konstruktionen täcks

## Vägg (20% slagg)
Kvalitet | Gjuttemperatur | Temperatur motgjutningsyta | Värmekabel | Antal värmekablar | Täckning [mm] | Formisolering [mm] | Temperatur | Vind | <17 Timmar och >6 Mpa | OK<17 Timamr | Kommentar | Åtgärdskåd
C30/37 | 15 | 20 | - | - | - | Plywood 15, oisolerat | 20 | 0 | 16.9 | OK17 |  | C30/371520--OK17
C30/37 | 15 | 20 | - | - | - | Plywood 15, oisolerat | 20 | 2 | 17 | OK17 |  | C30/371520--OK17
C30/37 | 15 | 20 | - | - | - | Plywood 15, oisolerat | 20 | 7 | 17 | OK17 |  | C30/371520--OK17
C30/37 | 15 | 20 | - | - | - | Plywood 15, oisolerat | 20 | 12 | 17 | OK17 |  | C30/371520--OK17
C30/37 | 15 | 20 | - | - | - | Plywood 15, oisolerat | 20 | 20 | 17 | OK17 |  | C30/371520--OK17
C35/45 | 15 | 15 | - | - | - | Plywood 15, oisolerat | 15 | 0 | 15.8 | OK17 |  | C35/451515--OK17
C35/45 | 15 | 15 | - | - | - | Plywood 15, oisolerat | 15 | 2 | 16 | OK17 |  | C35/451515--OK17
C35/45 | 15 | 15 | - | - | - | Plywood 15, oisolerat | 15 | 7 | 16.2 | OK17 |  | C35/451515--OK17
C35/45 | 15 | 15 | - | - | - | Plywood 15, oisolerat | 15 | 12 | 16.2 | OK17 |  | C35/451515--OK17
C35/45 | 15 | 15 | - | - | Presenning | Plywood 15, oisolerat | 15 | 20 | 16.3 | OK17 |  | C35/451515-PresenningOK17
- | - | - | - | - | - | - | 10 | 0 |  |  | Varning: Risk för väggras vid avformning eftersom konstruktionen inte har uppnått 6 MPa i kritisk punkt | -----Varning: Risk för väggras vid avformning eftersom konstruktionen inte har uppnått 6 MPa i kritisk punkt
- | - | - | - | - | - | - | 10 | 2 |  |  | Varning: Risk för väggras vid avformning eftersom konstruktionen inte har uppnått 6 MPa i kritisk punkt | -----Varning: Risk för väggras vid avformning eftersom konstruktionen inte har uppnått 6 MPa i kritisk punkt
- | - | - | - | - | - | - | 10 | 7 |  |  | Varning: Risk för väggras vid avformning eftersom konstruktionen inte har uppnått 6 MPa i kritisk punkt | -----Varning: Risk för väggras vid avformning eftersom konstruktionen inte har uppnått 6 MPa i kritisk punkt
- | - | - | - | - | - | - | 10 | 12 |  |  | Varning: Risk för väggras vid avformning eftersom konstruktionen inte har uppnått 6 MPa i kritisk punkt | -----Varning: Risk för väggras vid avformning eftersom konstruktionen inte har uppnått 6 MPa i kritisk punkt
- | - | - | - | - | - | - | 10 | 20 |  |  | Varning: Risk för väggras vid avformning eftersom konstruktionen inte har uppnått 6 MPa i kritisk punkt | -----Varning: Risk för väggras vid avformning eftersom konstruktionen inte har uppnått 6 MPa i kritisk punkt
C28/35 | 20 | 5 | 40 | 2 | - | Plywood 12-19 cellplast 100 mm | 5 | 0 | 17 | OK17 |  | C28/3520540-OK17
C28/35 | 20 | 5 | 40 | 3 | 10 mm | Plywood 12-19 cellplast 120 mm | 5 | 2 | 17 | OK17 |  | C28/352054010 mmOK17
C30/37 | 20 | 5 | 40 | 2 | 10 mm | Plywood 12-19 cellplast 100 mm | 5 | 7 | 17 | OK17 |  | C30/372054010 mmOK17
C32/40 | 20 | 5 | 40 | 1 | 10 mm | Plywood 12-19 cellplast 100 mm | 5 | 12 | 17 | OK17 |  | C32/402054010 mmOK17
C32/40 | 20 | 5 | 40 | 1 | 10 mm | Plywood 12-19 cellplast 100 mm | 5 | 20 | 17 | OK17 |  | C32/402054010 mmOK17
C30/37 | 20 | 5 | 40 | 2 | 10 mm | Plywood 12-19 cellplast 70 mm | 0 | 0 | 16.6 | OK17 |  | C30/372054010 mmOK17
C30/37 | 20 | 5 | 40 | 3 | 10 mm | Plywood 12-19 cellplast 70 mm | 0 | 2 | 17 | OK17 |  | C30/372054010 mmOK17
C32/40 | 20 | 5 | 40 | 2 | 10 mm | Plywood 12-19 cellplast 70 mm | 0 | 7 | 17 | OK17 |  | C32/402054010 mmOK17
C32/40 | 20 | 5 | 40 | 3 | 10 mm | Plywood 12-19 cellplast 100 mm | 0 | 12 | 16.8 | OK17 |  | C32/402054010 mmOK17
C35/45 | 20 | 5 | 40 | 1 | 10 mm | Plywood 12-19 cellplast 50 mm | 0 | 20 | 17 | OK17 |  | C35/452054010 mmOK17
C30/37 | 20 | 5 | 40 | 3 | 10 mm | Plywood 12-19 cellplast 70 mm | -5 | 0 | 16.9 | OK17 |  | C30/372054010 mmOK17
C32/40 | 20 | 5 | 40 | 2 | 10 mm | Plywood 12-19 cellplast 70 mm | -5 | 2 | 16.9 | OK17 |  | C32/402054010 mmOK17
C35/45 | 20 | 5 | 40 | 1 | 10 mm | Plywood 12-19 cellplast 120 mm | -5 | 7 | 17 | OK17 |  | C35/452054010 mmOK17
C35/45 | 20 | 5 | 40 | 2 | 10 mm | Plywood 12-19 cellplast 70 mm | -5 | 12 | 16.9 | OK17 |  | C35/452054010 mmOK17
- | - | - | - | - | - | - | -5 | 20 |  |  | Varning: Frysrisk i toppen av väggen innan konstruktionen täcks | -----Varning: Frysrisk i toppen av väggen innan konstruktionen täcks
C30/37 | 20 | 5 | 40 | 3 | 10 mm | Plywood 12-19 cellplast 100 mm | -10 | 0 | 17 | OK17 |  | C30/372054010 mmOK17
C35/45 | 20 | 5 | 40 | 1 | 10 mm | Plywood 12-19 cellplast 120 mm | -10 | 2 | 17 | OK17 |  | C35/452054010 mmOK17
C35/45 | 20 | 5 | 40 | 3 | 10 mm | Plywood 12-19 cellplast 120 mm | -10 | 7 | 16.9 | OK17 |  | C35/452054010 mmOK17
- | - | - | - | - | - | - | -10 | 12 |  |  | Varning: Frysrisk i toppen av väggen innan konstruktionen täcks | -----Varning: Frysrisk i toppen av väggen innan konstruktionen täcks
- | - | - | - | - | - | - | -10 | 20 |  |  | Varning: Frysrisk i toppen av väggen innan konstruktionen täcks | -----Varning: Frysrisk i toppen av väggen innan konstruktionen täcks
C35/45 | 15 | 5 | 40 | 3 | 30 mm | Plywood 12-19 cellplast 100 mm | -15 | 0 | 17 | OK17 |  | C35/451554030 mmOK17
- | - | - | - | - | - | - | -15 | 2 |  |  | Varning: Risk för väggras vid avformning eftersom konstruktionen inte har uppnått 6 MPa i kritisk punkt | -----Varning: Risk för väggras vid avformning eftersom konstruktionen inte har uppnått 6 MPa i kritisk punkt
- | - | - | - | - | - | - | -15 | 7 |  |  | Varning: Frysrisk i toppen av väggen innan konstruktionen täcks | -----Varning: Frysrisk i toppen av väggen innan konstruktionen täcks
- | - | - | - | - | - | - | -15 | 12 |  |  | Varning: Frysrisk i toppen av väggen innan konstruktionen täcks | -----Varning: Frysrisk i toppen av väggen innan konstruktionen täcks
- | - | - | - | - | - | - | -15 | 20 |  |  | Varning: Frysrisk i toppen av väggen innan konstruktionen täcks | -----Varning: Frysrisk i toppen av väggen innan konstruktionen täcks
- | - | - | - | - | - | - | -20 | 0 |  |  | Varning: Risk för väggras vid avformning eftersom konstruktionen inte har uppnått 6 MPa i kritisk punkt | -----Varning: Risk för väggras vid avformning eftersom konstruktionen inte har uppnått 6 MPa i kritisk punkt
- | - | - | - | - | - | - | -20 | 2 |  |  | Varning: Frysrisk i toppen av väggen innan konstruktionen täcks | -----Varning: Frysrisk i toppen av väggen innan konstruktionen täcks
- | - | - | - | - | - | - | -20 | 7 |  |  | Varning: Frysrisk i toppen av väggen innan konstruktionen täcks | -----Varning: Frysrisk i toppen av väggen innan konstruktionen täcks
- | - | - | - | - | - | - | -20 | 12 |  |  | Varning: Frysrisk i toppen av väggen innan konstruktionen täcks | -----Varning: Frysrisk i toppen av väggen innan konstruktionen täcks
- | - | - | - | - | - | - | -20 | 20 |  |  | Varning: Frysrisk i toppen av väggen innan konstruktionen täcks | -----Varning: Frysrisk i toppen av väggen innan konstruktionen täcks

## Vägg (30% slagg)
Kvalitet | Gjuttemperatur | Temperatur motgjutningsyta | Värmekabel | Antal värmekablar | Täckning [mm] | Formisolering [mm] | Temperatur | Vind | <17 Timmar och >6 Mpa | OK<17 Timamr | Kommentar | Åtgärdskåd
C35/45 | 15 | 20 | - | - | - | Plywood 15, oisolerat | 20 | 0 | 16.9 | OK17 |  | C35/451520---Plywood 15, oisoleratOK17
C35/45 | 15 | 20 | - | - | - | Plywood 15, oisolerat | 20 | 2 | 16.8 | OK17 |  | C35/451520---Plywood 15, oisoleratOK17
C35/45 | 15 | 20 | - | - | - | Plywood 15, oisolerat | 20 | 7 | 16.8 | OK17 |  | C35/451520---Plywood 15, oisoleratOK17
C35/45 | 15 | 20 | - | - | - | Plywood 15, oisolerat | 20 | 12 | 16.8 | OK17 |  | C35/451520---Plywood 15, oisoleratOK17
C35/45 | 15 | 20 | - | - | - | Plywood 15, oisolerat | 20 | 20 | 16.8 | OK17 |  | C35/451520---Plywood 15, oisoleratOK17
- | - | - | - | - | - | - | 15 | 0 |  |  | Varning: Risk för väggras vid avformning eftersom konstruktionen inte har uppnått 6 MPa i kritisk punkt | -------Varning: Risk för väggras vid avformning eftersom konstruktionen inte har uppnått 6 MPa i kritisk punkt
- | - | - | - | - | - | - | 15 | 2 |  |  | Varning: Risk för väggras vid avformning eftersom konstruktionen inte har uppnått 6 MPa i kritisk punkt | -------Varning: Risk för väggras vid avformning eftersom konstruktionen inte har uppnått 6 MPa i kritisk punkt
- | - | - | - | - | - | - | 15 | 7 |  |  | Varning: Risk för väggras vid avformning eftersom konstruktionen inte har uppnått 6 MPa i kritisk punkt | -------Varning: Risk för väggras vid avformning eftersom konstruktionen inte har uppnått 6 MPa i kritisk punkt
- | - | - | - | - | - | - | 15 | 12 |  |  | Varning: Risk för väggras vid avformning eftersom konstruktionen inte har uppnått 6 MPa i kritisk punkt | -------Varning: Risk för väggras vid avformning eftersom konstruktionen inte har uppnått 6 MPa i kritisk punkt
- | - | - | - | - | - | - | 15 | 20 |  |  | Varning: Risk för väggras vid avformning eftersom konstruktionen inte har uppnått 6 MPa i kritisk punkt | -------Varning: Risk för väggras vid avformning eftersom konstruktionen inte har uppnått 6 MPa i kritisk punkt
- | - | - | - | - | - | - | 10 | 0 |  |  | Varning: Risk för väggras vid avformning eftersom konstruktionen inte har uppnått 6 MPa i kritisk punkt | -------Varning: Risk för väggras vid avformning eftersom konstruktionen inte har uppnått 6 MPa i kritisk punkt
- | - | - | - | - | - | - | 10 | 2 |  |  | Varning: Risk för väggras vid avformning eftersom konstruktionen inte har uppnått 6 MPa i kritisk punkt | -------Varning: Risk för väggras vid avformning eftersom konstruktionen inte har uppnått 6 MPa i kritisk punkt
- | - | - | - | - | - | - | 10 | 7 |  |  | Varning: Risk för väggras vid avformning eftersom konstruktionen inte har uppnått 6 MPa i kritisk punkt | -------Varning: Risk för väggras vid avformning eftersom konstruktionen inte har uppnått 6 MPa i kritisk punkt
- | - | - | - | - | - | - | 10 | 12 |  |  | Varning: Risk för väggras vid avformning eftersom konstruktionen inte har uppnått 6 MPa i kritisk punkt | -------Varning: Risk för väggras vid avformning eftersom konstruktionen inte har uppnått 6 MPa i kritisk punkt
- | - | - | - | - | - | - | 10 | 20 |  |  | Varning: Risk för väggras vid avformning eftersom konstruktionen inte har uppnått 6 MPa i kritisk punkt | -------Varning: Risk för väggras vid avformning eftersom konstruktionen inte har uppnått 6 MPa i kritisk punkt
C35/45 | 20 | 5 | 40 | 2 | Presenning | Plywood 15 cellplast 30 mm | 5 | 0 | 16.6 | OK17 |  | C35/45205402PresenningPlywood 15 cellplast 30 mmOK17
C35/45 | 20 | 5 | 40 | 2 | 10 mm | Plywood 12-19 cellplast 50 mm | 5 | 2 | 16.7 | OK17 |  | C35/4520540210 mmPlywood 12-19 cellplast 50 mmOK17
C35/45 | 20 | 5 | 40 | 2 | 10 mm | Plywood 12-19 cellplast 100 mm | 5 | 7 | 17 | OK17 |  | C35/4520540210 mmPlywood 12-19 cellplast 100 mmOK17
C40/50 | 20 | 5 | 40 | 2 | 10 mm | Plywood 15 cellplast 30 mm | 5 | 12 | 16.9 | OK17 |  | C40/5020540210 mmPlywood 15 cellplast 30 mmOK17
C40/50 | 20 | 5 | 40 | 2 | 10 mm | Plywood 12-19 cellplast 50 mm | 5 | 20 | 16.8 | OK17 |  | C40/5020540210 mmPlywood 12-19 cellplast 50 mmOK17
C40/50 | 20 | 5 | 40 | 2 | 10 mm | Plywood 15 cellplast 30 mm | 0 | 0 | 16.2 | OK17 |  | C40/5020540210 mmPlywood 15 cellplast 30 mmOK17
C40/50 | 20 | 5 | 40 | 2 | 10 mm | Plywood 12-19 cellplast 50 mm | 0 | 2 | 16.6 | OK17 |  | C40/5020540210 mmPlywood 12-19 cellplast 50 mmOK17
C40/50 | 20 | 5 | 40 | 3 | 10 mm | Plywood 12-19 cellplast 120 mm | 0 | 7 | 16.8 | OK17 |  | C40/5020540310 mmPlywood 12-19 cellplast 120 mmOK17
- | - | - | - | - | - | - | 0 | 12 |  |  | Varning: Risk för väggras vid avformning eftersom konstruktionen inte har uppnått 6 MPa i kritisk punkt | -------Varning: Risk för väggras vid avformning eftersom konstruktionen inte har uppnått 6 MPa i kritisk punkt
- | - | - | - | - | - | - | 0 | 20 |  |  | Varning: Risk för väggras vid avformning eftersom konstruktionen inte har uppnått 6 MPa i kritisk punkt | -------Varning: Risk för väggras vid avformning eftersom konstruktionen inte har uppnått 6 MPa i kritisk punkt
- | - | - | - | - | - | - | -5 | 0 |  |  | Varning: Risk för väggras vid avformning eftersom konstruktionen inte har uppnått 6 MPa i kritisk punkt | -------Varning: Risk för väggras vid avformning eftersom konstruktionen inte har uppnått 6 MPa i kritisk punkt
- | - | - | - | - | - | - | -5 | 2 |  |  | Varning: Risk för väggras vid avformning eftersom konstruktionen inte har uppnått 6 MPa i kritisk punkt | -------Varning: Risk för väggras vid avformning eftersom konstruktionen inte har uppnått 6 MPa i kritisk punkt
- | - | - | - | - | - | - | -5 | 7 |  |  | Varning: Risk för väggras vid avformning eftersom konstruktionen inte har uppnått 6 MPa i kritisk punkt | -------Varning: Risk för väggras vid avformning eftersom konstruktionen inte har uppnått 6 MPa i kritisk punkt
- | - | - | - | - | - | - | -5 | 12 |  |  | Varning: Risk för väggras vid avformning eftersom konstruktionen inte har uppnått 6 MPa i kritisk punkt | -------Varning: Risk för väggras vid avformning eftersom konstruktionen inte har uppnått 6 MPa i kritisk punkt
- | - | - | - | - | - | - | -5 | 20 |  |  | Varning: Frysrisk i toppen av väggen innan konstruktionen täcks | -------Varning: Frysrisk i toppen av väggen innan konstruktionen täcks
- | - | - | - | - | - | - | -10 | 0 |  |  | Varning: Risk för väggras vid avformning eftersom konstruktionen inte har uppnått 6 MPa i kritisk punkt | -------Varning: Risk för väggras vid avformning eftersom konstruktionen inte har uppnått 6 MPa i kritisk punkt | 70% hållfasthet
- | - | - | - | - | - | - | -10 | 2 |  |  | Varning: Risk för väggras vid avformning eftersom konstruktionen inte har uppnått 6 MPa i kritisk punkt | -------Varning: Risk för väggras vid avformning eftersom konstruktionen inte har uppnått 6 MPa i kritisk punkt | 17.5
- | - | - | - | - | - | - | -10 | 7 |  |  | Varning: Risk för väggras vid avformning eftersom konstruktionen inte har uppnått 6 MPa i kritisk punkt | -------Varning: Risk för väggras vid avformning eftersom konstruktionen inte har uppnått 6 MPa i kritisk punkt | 21
- | - | - | - | - | - | - | -10 | 12 |  |  | Varning: Frysrisk i toppen av väggen innan konstruktionen täcks | -------Varning: Frysrisk i toppen av väggen innan konstruktionen täcks | 24.5
- | - | - | - | - | - | - | -10 | 20 |  |  | Varning: Frysrisk i toppen av väggen innan konstruktionen täcks | -------Varning: Frysrisk i toppen av väggen innan konstruktionen täcks | 25.9
- | - | - | - | - | - | - | -15 | 0 |  |  | Varning: Risk för väggras vid avformning eftersom konstruktionen inte har uppnått 6 MPa i kritisk punkt | -------Varning: Risk för väggras vid avformning eftersom konstruktionen inte har uppnått 6 MPa i kritisk punkt | 28
- | - | - | - | - | - | - | -15 | 2 |  |  | Varning: Risk för väggras vid avformning eftersom konstruktionen inte har uppnått 6 MPa i kritisk punkt | -------Varning: Risk för väggras vid avformning eftersom konstruktionen inte har uppnått 6 MPa i kritisk punkt | 31.5
- | - | - | - | - | - | - | -15 | 7 |  |  | Varning: Frysrisk i toppen av väggen innan konstruktionen täcks | -------Varning: Frysrisk i toppen av väggen innan konstruktionen täcks | 35
- | - | - | - | - | - | - | -15 | 12 |  |  | Varning: Frysrisk i toppen av väggen innan konstruktionen täcks | -------Varning: Frysrisk i toppen av väggen innan konstruktionen täcks
- | - | - | - | - | - | - | -15 | 20 |  |  | Varning: Frysrisk i toppen av väggen innan konstruktionen täcks | -------Varning: Frysrisk i toppen av väggen innan konstruktionen täcks
- | - | - | - | - | - | - | -20 | 0 |  |  | Varning: Risk för väggras vid avformning eftersom konstruktionen inte har uppnått 6 MPa i kritisk punkt | -------Varning: Risk för väggras vid avformning eftersom konstruktionen inte har uppnått 6 MPa i kritisk punkt
- | - | - | - | - | - | - | -20 | 2 |  |  | Varning: Frysrisk i toppen av väggen innan konstruktionen täcks | -------Varning: Frysrisk i toppen av väggen innan konstruktionen täcks
- | - | - | - | - | - | - | -20 | 7 |  |  | Varning: Frysrisk i toppen av väggen innan konstruktionen täcks | -------Varning: Frysrisk i toppen av väggen innan konstruktionen täcks
- | - | - | - | - | - | - | -20 | 12 |  |  | Varning: Frysrisk i toppen av väggen innan konstruktionen täcks | -------Varning: Frysrisk i toppen av väggen innan konstruktionen täcks
- | - | - | - | - | - | - | -20 | 20 |  |  | Varning: Frysrisk i toppen av väggen innan konstruktionen täcks | -------Varning: Frysrisk i toppen av väggen innan konstruktionen täcks

## Vägg (40% slagg)
Kvalitet | Gjuttemperatur | Temperatur motgjutningsyta | Värmekabel | Antal värmekablar | Täckning [mm] | Formisolering [mm] | Temperatur | Vind | <17 Timmar och >6 Mpa | OK<17 Timamr | Kommentar | Åtgärdskåd
- | - | - | - | - | - | - | 20 | 0 |  |  | Varning: Risk för väggras vid avformning eftersom konstruktionen inte har uppnått 6 MPa i kritisk punkt | -----Varning: Risk för väggras vid avformning eftersom konstruktionen inte har uppnått 6 MPa i kritisk punkt
- | - | - | - | - | - | - | 20 | 2 |  |  | Varning: Risk för väggras vid avformning eftersom konstruktionen inte har uppnått 6 MPa i kritisk punkt | -----Varning: Risk för väggras vid avformning eftersom konstruktionen inte har uppnått 6 MPa i kritisk punkt
- | - | - | - | - | - | - | 20 | 7 |  |  | Varning: Risk för väggras vid avformning eftersom konstruktionen inte har uppnått 6 MPa i kritisk punkt | -----Varning: Risk för väggras vid avformning eftersom konstruktionen inte har uppnått 6 MPa i kritisk punkt
- | - | - | - | - | - | - | 20 | 12 |  |  | Varning: Risk för väggras vid avformning eftersom konstruktionen inte har uppnått 6 MPa i kritisk punkt | -----Varning: Risk för väggras vid avformning eftersom konstruktionen inte har uppnått 6 MPa i kritisk punkt
- | - | - | - | - | - | - | 20 | 20 |  |  | Varning: Risk för väggras vid avformning eftersom konstruktionen inte har uppnått 6 MPa i kritisk punkt | -----Varning: Risk för väggras vid avformning eftersom konstruktionen inte har uppnått 6 MPa i kritisk punkt
- | - | - | - | - | - | - | 15 | 0 |  |  | Varning: Risk för väggras vid avformning eftersom konstruktionen inte har uppnått 6 MPa i kritisk punkt | -----Varning: Risk för väggras vid avformning eftersom konstruktionen inte har uppnått 6 MPa i kritisk punkt
- | - | - | - | - | - | - | 15 | 2 |  |  | Varning: Risk för väggras vid avformning eftersom konstruktionen inte har uppnått 6 MPa i kritisk punkt | -----Varning: Risk för väggras vid avformning eftersom konstruktionen inte har uppnått 6 MPa i kritisk punkt
- | - | - | - | - | - | - | 15 | 7 |  |  | Varning: Risk för väggras vid avformning eftersom konstruktionen inte har uppnått 6 MPa i kritisk punkt | -----Varning: Risk för väggras vid avformning eftersom konstruktionen inte har uppnått 6 MPa i kritisk punkt
- | - | - | - | - | - | - | 15 | 12 |  |  | Varning: Risk för väggras vid avformning eftersom konstruktionen inte har uppnått 6 MPa i kritisk punkt | -----Varning: Risk för väggras vid avformning eftersom konstruktionen inte har uppnått 6 MPa i kritisk punkt
- | - | - | - | - | - | - | 15 | 20 |  |  | Varning: Risk för väggras vid avformning eftersom konstruktionen inte har uppnått 6 MPa i kritisk punkt | -----Varning: Risk för väggras vid avformning eftersom konstruktionen inte har uppnått 6 MPa i kritisk punkt
- | - | - | - | - | - | - | 10 | 0 |  |  | Varning: Risk för väggras vid avformning eftersom konstruktionen inte har uppnått 6 MPa i kritisk punkt | -----Varning: Risk för väggras vid avformning eftersom konstruktionen inte har uppnått 6 MPa i kritisk punkt
- | - | - | - | - | - | - | 10 | 2 |  |  | Varning: Risk för väggras vid avformning eftersom konstruktionen inte har uppnått 6 MPa i kritisk punkt | -----Varning: Risk för väggras vid avformning eftersom konstruktionen inte har uppnått 6 MPa i kritisk punkt
- | - | - | - | - | - | - | 10 | 7 |  |  | Varning: Risk för väggras vid avformning eftersom konstruktionen inte har uppnått 6 MPa i kritisk punkt | -----Varning: Risk för väggras vid avformning eftersom konstruktionen inte har uppnått 6 MPa i kritisk punkt
- | - | - | - | - | - | - | 10 | 12 |  |  | Varning: Risk för väggras vid avformning eftersom konstruktionen inte har uppnått 6 MPa i kritisk punkt | -----Varning: Risk för väggras vid avformning eftersom konstruktionen inte har uppnått 6 MPa i kritisk punkt
- | - | - | - | - | - | - | 10 | 20 |  |  | Varning: Risk för väggras vid avformning eftersom konstruktionen inte har uppnått 6 MPa i kritisk punkt | -----Varning: Risk för väggras vid avformning eftersom konstruktionen inte har uppnått 6 MPa i kritisk punkt
- | - | - | - | - | - | - | 5 | 0 |  |  | Varning: Risk för väggras vid avformning eftersom konstruktionen inte har uppnått 6 MPa i kritisk punkt | -----Varning: Risk för väggras vid avformning eftersom konstruktionen inte har uppnått 6 MPa i kritisk punkt
- | - | - | - | - | - | - | 5 | 2 |  |  | Varning: Risk för väggras vid avformning eftersom konstruktionen inte har uppnått 6 MPa i kritisk punkt | -----Varning: Risk för väggras vid avformning eftersom konstruktionen inte har uppnått 6 MPa i kritisk punkt
- | - | - | - | - | - | - | 5 | 7 |  |  | Varning: Risk för väggras vid avformning eftersom konstruktionen inte har uppnått 6 MPa i kritisk punkt | -----Varning: Risk för väggras vid avformning eftersom konstruktionen inte har uppnått 6 MPa i kritisk punkt
- | - | - | - | - | - | - | 5 | 12 |  |  | Varning: Risk för väggras vid avformning eftersom konstruktionen inte har uppnått 6 MPa i kritisk punkt | -----Varning: Risk för väggras vid avformning eftersom konstruktionen inte har uppnått 6 MPa i kritisk punkt
- | - | - | - | - | - | - | 5 | 20 |  |  | Varning: Risk för väggras vid avformning eftersom konstruktionen inte har uppnått 6 MPa i kritisk punkt | -----Varning: Risk för väggras vid avformning eftersom konstruktionen inte har uppnått 6 MPa i kritisk punkt
- | - | - | - | - | - | - | 0 | 0 |  |  | Varning: Risk för väggras vid avformning eftersom konstruktionen inte har uppnått 6 MPa i kritisk punkt | -----Varning: Risk för väggras vid avformning eftersom konstruktionen inte har uppnått 6 MPa i kritisk punkt
- | - | - | - | - | - | - | 0 | 2 |  |  | Varning: Risk för väggras vid avformning eftersom konstruktionen inte har uppnått 6 MPa i kritisk punkt | -----Varning: Risk för väggras vid avformning eftersom konstruktionen inte har uppnått 6 MPa i kritisk punkt
- | - | - | - | - | - | - | 0 | 7 |  |  | Varning: Risk för väggras vid avformning eftersom konstruktionen inte har uppnått 6 MPa i kritisk punkt | -----Varning: Risk för väggras vid avformning eftersom konstruktionen inte har uppnått 6 MPa i kritisk punkt
- | - | - | - | - | - | - | 0 | 12 |  |  | Varning: Risk för väggras vid avformning eftersom konstruktionen inte har uppnått 6 MPa i kritisk punkt | -----Varning: Risk för väggras vid avformning eftersom konstruktionen inte har uppnått 6 MPa i kritisk punkt
- | - | - | - | - | - | - | 0 | 20 |  |  | Varning: Risk för väggras vid avformning eftersom konstruktionen inte har uppnått 6 MPa i kritisk punkt | -----Varning: Risk för väggras vid avformning eftersom konstruktionen inte har uppnått 6 MPa i kritisk punkt
- | - | - | - | - | - | - | -5 | 0 |  |  | Varning: Risk för väggras vid avformning eftersom konstruktionen inte har uppnått 6 MPa i kritisk punkt | -----Varning: Risk för väggras vid avformning eftersom konstruktionen inte har uppnått 6 MPa i kritisk punkt
- | - | - | - | - | - | - | -5 | 2 |  |  | Varning: Risk för väggras vid avformning eftersom konstruktionen inte har uppnått 6 MPa i kritisk punkt | -----Varning: Risk för väggras vid avformning eftersom konstruktionen inte har uppnått 6 MPa i kritisk punkt
- | - | - | - | - | - | - | -5 | 7 |  |  | Varning: Risk för väggras vid avformning eftersom konstruktionen inte har uppnått 6 MPa i kritisk punkt | -----Varning: Risk för väggras vid avformning eftersom konstruktionen inte har uppnått 6 MPa i kritisk punkt
- | - | - | - | - | - | - | -5 | 12 |  |  | Varning: Risk för väggras vid avformning eftersom konstruktionen inte har uppnått 6 MPa i kritisk punkt | -----Varning: Risk för väggras vid avformning eftersom konstruktionen inte har uppnått 6 MPa i kritisk punkt
- | - | - | - | - | - | - | -5 | 20 |  |  | Varning: Frysrisk i toppen av väggen innan konstruktionen täcks | -----Varning: Frysrisk i toppen av väggen innan konstruktionen täcks
- | - | - | - | - | - | - | -10 | 0 |  |  | Varning: Risk för väggras vid avformning eftersom konstruktionen inte har uppnått 6 MPa i kritisk punkt | -----Varning: Risk för väggras vid avformning eftersom konstruktionen inte har uppnått 6 MPa i kritisk punkt
- | - | - | - | - | - | - | -10 | 2 |  |  | Varning: Risk för väggras vid avformning eftersom konstruktionen inte har uppnått 6 MPa i kritisk punkt | -----Varning: Risk för väggras vid avformning eftersom konstruktionen inte har uppnått 6 MPa i kritisk punkt
- | - | - | - | - | - | - | -10 | 7 |  |  | Varning: Risk för väggras vid avformning eftersom konstruktionen inte har uppnått 6 MPa i kritisk punkt | -----Varning: Risk för väggras vid avformning eftersom konstruktionen inte har uppnått 6 MPa i kritisk punkt
- | - | - | - | - | - | - | -10 | 12 |  |  | Varning: Frysrisk i toppen av väggen innan konstruktionen täcks | -----Varning: Frysrisk i toppen av väggen innan konstruktionen täcks
- | - | - | - | - | - | - | -10 | 20 |  |  | Varning: Frysrisk i toppen av väggen innan konstruktionen täcks | -----Varning: Frysrisk i toppen av väggen innan konstruktionen täcks
- | - | - | - | - | - | - | -15 | 0 |  |  | Varning: Risk för väggras vid avformning eftersom konstruktionen inte har uppnått 6 MPa i kritisk punkt | -----Varning: Risk för väggras vid avformning eftersom konstruktionen inte har uppnått 6 MPa i kritisk punkt
- | - | - | - | - | - | - | -15 | 2 |  |  | Varning: Risk för väggras vid avformning eftersom konstruktionen inte har uppnått 6 MPa i kritisk punkt | -----Varning: Risk för väggras vid avformning eftersom konstruktionen inte har uppnått 6 MPa i kritisk punkt
- | - | - | - | - | - | - | -15 | 7 |  |  | Varning: Frysrisk i toppen av väggen innan konstruktionen täcks | -----Varning: Frysrisk i toppen av väggen innan konstruktionen täcks
- | - | - | - | - | - | - | -15 | 12 |  |  | Varning: Frysrisk i toppen av väggen innan konstruktionen täcks | -----Varning: Frysrisk i toppen av väggen innan konstruktionen täcks
- | - | - | - | - | - | - | -15 | 20 |  |  | Varning: Frysrisk i toppen av väggen innan konstruktionen täcks | -----Varning: Frysrisk i toppen av väggen innan konstruktionen täcks
- | - | - | - | - | - | - | -20 | 0 |  |  | Varning: Risk för väggras vid avformning eftersom konstruktionen inte har uppnått 6 MPa i kritisk punkt | -----Varning: Risk för väggras vid avformning eftersom konstruktionen inte har uppnått 6 MPa i kritisk punkt
- | - | - | - | - | - | - | -20 | 2 |  |  | Varning: Frysrisk i toppen av väggen innan konstruktionen täcks | -----Varning: Frysrisk i toppen av väggen innan konstruktionen täcks
- | - | - | - | - | - | - | -20 | 7 |  |  | Varning: Frysrisk i toppen av väggen innan konstruktionen täcks | -----Varning: Frysrisk i toppen av väggen innan konstruktionen täcks
- | - | - | - | - | - | - | -20 | 12 |  |  | Varning: Frysrisk i toppen av väggen innan konstruktionen täcks | -----Varning: Frysrisk i toppen av väggen innan konstruktionen täcks
- | - | - | - | - | - | - | -20 | 20 |  |  | Varning: Frysrisk i toppen av väggen innan konstruktionen täcks | -----Varning: Frysrisk i toppen av väggen innan konstruktionen täcks

## Data till Lathund, Kådgenererin
Temperatur | Vind | 10% | 20% | 30% | 40% | Temperatur | Vind | Column1 | Åtgärdskåd | Åtgärdssvårighet | Nummer
20 | 0 | C28/351520--OK17 | OK17 | OK17 | #REF! |  |  |  | C20/251520--OK7 | 1 | 1
20 | 2 | C28/351520--OK17 | OK17 | OK17 | #REF! |  |  |  | C20/251515--OK7 | 2 | 2
20 | 7 | C28/351520--OK17 | OK17 | OK17 | #REF! |  |  |  | C20/2515150-OK7 | 3 | 3
20 | 12 | C28/351520--OK17 | OK17 | OK17 | #REF! |  |  |  | C20/2515150PresenningOK7 | 4 | 4
20 | 20 | C28/351520--OK17 | OK17 | OK17 | #REF! |  |  |  | C20/2515200PresenningOK7 | 5 | 5
15 | 0 | C30/371515--OK17 | OK17 | 0 | #REF! |  |  |  | C20/2520520-OK7 | 6 | 6
15 | 2 | C30/371515--OK17 | OK17 | 0 | #REF! |  |  |  | C20/252052010OK7 | 7 | 7
15 | 7 | C30/371515--OK17 | OK17 | 0 | #REF! |  |  |  | C20/252052020OK7 | 8 | 8
15 | 12 | C30/371515-PresenningOK17 | OK17 | 0 | #REF! |  |  |  | C20/252052030OK7 | 9 | 9
15 | 20 | C30/371515-PresenningOK17 | OK17 | 0 | #REF! |  |  |  | C20/252052050OK7 | 10 | 10
10 | 0 | C35/451510--OK17 | 0 | 0 | #REF! |  |  |  | C25/301520--OK7 | 11 | 11
10 | 2 | C40/501510--OK17 | 0 | 0 | #REF! |  |  |  | C25/3015200PresenningOK7 | 12 | 12
10 | 7 | C40/501510-PresenningOK17 | 0 | 0 | #REF! |  |  |  | C25/302052010OK7 | 13 | 13
10 | 12 | C40/501510-PresenningOK17 | 0 | 0 | #REF! |  |  |  | C25/302052050OK7 | 14 | 14
10 | 20 | C40/501510-PresenningOK17 | 0 | 0 | #REF! |  |  |  | C28/351510--OK7 | 15 | 15
5 | 0 | C25/302054010 mmOK17 | OK17 | OK17 | #REF! |  |  |  | C28/351515--OK7 | 16 | 16
5 | 2 | C20/252054010 mmOK17 | OK17 | OK17 | #REF! |  |  |  | C28/351520--OK7 | 17 | 17
5 | 7 | C28/352054010 mmOK17 | OK17 | OK17 | #REF! |  |  |  | C28/3515150-OK7 | 18 | 18
5 | 12 | C28/352054010 mmOK17 | OK17 | OK17 | #REF! |  |  |  | C28/3515200PresenningOK7 | 19 | 19
5 | 20 | C28/352054010 mmOK17 | OK17 | OK17 | #REF! |  |  |  | C28/352052050OK7 | 20 | 20
0 | 0 | C25/302054010 mmOK17 | OK17 | OK17 | #REF! |  |  |  | C30/3715100PresenningOK7 | 21 | 21
0 | 2 | C28/352054010 mmOK17 | OK17 | OK17 | #REF! |  |  |  | C30/3715150PresenningOK7 | 22 | 22
0 | 7 | C28/352054010 mmOK17 | OK17 | OK17 | #REF! |  |  |  | C30/372052050OK7 | 23 | 23
0 | 12 | C28/352054010 mmOK17 | OK17 | 0 | #REF! |  |  |  | C32/4015100PresenningOK7 | 24 | 24 | C20/251520-- | 1
0 | 20 | C28/352054010 mmOK17 | OK17 | 0 | #REF! |  |  |  | C32/4015150PresenningOK7 | 25 | 25 | C20/251515-- | 2
-5 | 0 | C28/352054010 mmOK17 | OK17 | 0 | #REF! |  |  |  | C32/401552050OK7 | 26 | 26 | C20/2515150- | 3
-5 | 2 | C28/352054010 mmOK17 | OK17 | 0 | #REF! |  |  |  | C32/402052050OK7 | 27 | 27 | C20/2515150Presenning | 4
-5 | 7 | C30/372054010 mmOK17 | OK17 | 0 | #REF! |  |  |  | C35/451510--OK7 | 28 | 28 | C28/351510-- | 5
-5 | 12 | C30/372054010 mmOK17 | OK17 | 0 | #REF! |  |  |  | C35/451515--OK7 | 29 | 29 | C30/3715100Presenning | 6
-5 | 20 | -----Varning: Frysrisk i toppen av väggen innan konstruktionen täcks | 0 | 0 | #REF! |  |  |  | C35/4515150PresenningOK7 | 30 | 30 | C32/4015100Presenning | 7
-10 | 0 | C28/352054010 mmOK17 | OK17 | 0 | #REF! |  |  |  | C35/451552050OK7 | 31 | 31 | C20/2520520- | 8
-10 | 2 | C28/352054010 mmOK17 | OK17 | 0 | #REF! |  |  |  | C35/452052050OK7 | 32 | 32 | C20/252052010 | 9
-10 | 7 | C32/402054010 mmOK17 | OK17 | 0 | #REF! |  |  |  | C40/5015100PresenningOK7 | 33 | 33 | C20/252052020 | 10
-10 | 12 | -----Varning: Frysrisk i toppen av väggen innan konstruktionen täcks | 0 | 0 | #REF! |  |  |  | C40/5015150PresenningOK7 | 34 | 34 | C20/252052030 | 11
-10 | 20 | -----Varning: Frysrisk i toppen av väggen innan konstruktionen täcks | 0 | 0 | #REF! |  |  |  | C40/502052050OK7 | 35 | 35 | C20/252052050 | 12
-15 | 0 | C32/401554020 mmOK17 | OK17 | 0 | #REF! |  |  |  | -----Varning: Frysrisk i toppen av väggen innan konstruktionen täcks | 36 | 36 | C25/302052050 | 13
-15 | 2 | C40/501554020 mmOK17 | 0 | 0 | #REF! |  |  |  | -----Varning: Risk för ras vid avformning eftersom konstruktionen inte har uppnått 70% av slutlig hållfasthet | 37 | 37 | C28/352052050 | 14
-15 | 7 | -----Varning: Frysrisk i toppen av väggen innan konstruktionen täcks | 0 | 0 | #REF! | 20 | 0 |  | C28/351520--OK17 | 1 | 38 | -----Varning: Frysrisk i toppen av väggen innan konstruktionen täcks | 15
-15 | 12 | -----Varning: Frysrisk i toppen av väggen innan konstruktionen täcks | 0 | 0 | #REF! | 20 | 2 |  | C28/351520--OK17 | 1 | 38 | C32/401552050 | 16
-15 | 20 | -----Varning: Frysrisk i toppen av väggen innan konstruktionen täcks | 0 | 0 | #REF! | 20 | 7 |  | C28/351520--OK17 | 1 | 38 | C35/451552050 | 17
-20 | 0 | -----Varning: Risk för väggras vid avformning eftersom konstruktionen inte har uppnått 6 MPa i kritisk punkt | 0 | 0 | #REF! | 20 | 12 |  | C28/351520--OK17 | 1 | 38 | -----Varning: Risk för ras vid avformning eftersom konstruktionen inte har uppnått 70% av slutlig hållfasthet | 18
-20 | 2 | -----Varning: Frysrisk i toppen av väggen innan konstruktionen täcks | 0 | 0 | #REF! | 20 | 20 |  | C28/351520--OK17 | 1 | 38 | C28/351515-- | 19
-20 | 7 | -----Varning: Frysrisk i toppen av väggen innan konstruktionen täcks | 0 | 0 | #REF! | 15 | 0 |  | C30/371515--OK17 | 2 | 39 | C28/3515150- | 20
-20 | 12 | -----Varning: Frysrisk i toppen av väggen innan konstruktionen täcks | 0 | 0 | #REF! | 15 | 2 |  | C30/371515--OK17 | 2 | 39 | C30/3715150Presenning | 21
-20 | 20 | -----Varning: Frysrisk i toppen av väggen innan konstruktionen täcks | 0 | 0 | #REF! | 15 | 7 |  | C30/371515--OK17 | 2 | 39 | C35/451510-- | 22
[6 empty] | 15 | 12 |  | C30/371515-PresenningOK17 | 3 | 40 | C40/5015100Presenning | 23
[6 empty] | 15 | 20 |  | C30/371515-PresenningOK17 | 3 | 40 | C30/372052050 | 24
[6 empty] | 10 | 0 |  | C35/451510--OK17 | 4 | 41 | C32/402052050 | 25
[6 empty] | 10 | 2 |  | C40/501510--OK17 | 5 | 42 | C20/2515200Presenning | 26
[6 empty] | 10 | 7 |  | C40/501510-PresenningOK17 | 6 | 43 | C25/301520-- | 27
[6 empty] | 10 | 12 |  | C40/501510-PresenningOK17 | 6 | 43 | C32/4015150Presenning | 28
[6 empty] | 10 | 20 |  | C40/501510-PresenningOK17 | 6 | 43 | C35/451515-- | 29
[6 empty] | 5 | 0 |  | C25/302054010 mmOK17 | 7 | 44 | C35/4515150Presenning | 30
[6 empty] | 5 | 2 |  | C20/252054010 mmOK17 | 8 | 45 | C25/302052010 | 31
[6 empty] | 5 | 7 |  | C28/352054010 mmOK17 | 9 | 46 | C40/502052050 | 32
[6 empty] | 5 | 12 |  | C28/352054010 mmOK17 | 9 | 46 | C25/3015200Presenning | 33
[6 empty] | 5 | 20 |  | C28/352054010 mmOK17 | 9 | 46 | C28/351520-- | 34
[6 empty] | 0 | 0 |  | C25/302054010 mmOK17 | 7 | 44 | C28/3515200Presenning | 35
[6 empty] | 0 | 2 |  | C28/352054010 mmOK17 | 9 | 46 | C40/5015150Presenning | 36
[6 empty] | 0 | 7 |  | C28/352054010 mmOK17 | 9 | 46 | C35/452052050 | 37
[6 empty] | 0 | 12 |  | C28/352054010 mmOK17 | 9 | 46
[6 empty] | 0 | 20 |  | C28/352054010 mmOK17 | 9 | 46
[6 empty] | -5 | 0 |  | C28/352054010 mmOK17 | 9 | 46
[6 empty] | -5 | 2 |  | C28/352054010 mmOK17 | 9 | 46
[6 empty] | -5 | 7 |  | C30/372054010 mmOK17 | 10 | 47
[6 empty] | -5 | 12 |  | C30/372054010 mmOK17 | 10 | 47
[6 empty] | -5 | 20 |  | -----Varning: Frysrisk i toppen av väggen innan konstruktionen täcks | 11 | 36
[6 empty] | -10 | 0 |  | C28/352054010 mmOK17 | 9 | 46
[6 empty] | -10 | 2 |  | C28/352054010 mmOK17 | 9 | 46
[6 empty] | -10 | 7 |  | C32/402054010 mmOK17 | 12 | 48
[6 empty] | -10 | 12 |  | -----Varning: Frysrisk i toppen av väggen innan konstruktionen täcks | 11 | 36
[6 empty] | -10 | 20 |  | -----Varning: Frysrisk i toppen av väggen innan konstruktionen täcks | 11 | 36
[6 empty] | -15 | 0 |  | C32/401554020 mmOK17 | 13 | 49
[6 empty] | -15 | 2 |  | C40/501554020 mmOK17 | 14 | 50
[6 empty] | -15 | 7 |  | -----Varning: Frysrisk i toppen av väggen innan konstruktionen täcks | 11 | 36
[6 empty] | -15 | 12 |  | -----Varning: Frysrisk i toppen av väggen innan konstruktionen täcks | 11 | 36
[6 empty] | -15 | 20 |  | -----Varning: Frysrisk i toppen av väggen innan konstruktionen täcks | 11 | 36
[6 empty] | -20 | 0 |  | -----Varning: Risk för väggras vid avformning eftersom konstruktionen inte har uppnått 6 MPa i kritisk punkt | 15 | 51
[6 empty] | -20 | 2 |  | -----Varning: Frysrisk i toppen av väggen innan konstruktionen täcks | 11 | 36
[6 empty] | -20 | 7 |  | -----Varning: Frysrisk i toppen av väggen innan konstruktionen täcks | 11 | 36
[6 empty] | -20 | 12 |  | -----Varning: Frysrisk i toppen av väggen innan konstruktionen täcks | 11 | 36
[6 empty] | -20 | 20 |  | -----Varning: Frysrisk i toppen av väggen innan konstruktionen täcks | 11 | 36
[6 empty] | 20 | 0 |  | OK17 | 16 | 52
[6 empty] | 20 | 2 |  | OK17 | 16 | 52
[6 empty] | 20 | 7 |  | OK17 | 16 | 52
[6 empty] | 20 | 12 |  | OK17 | 16 | 52
[6 empty] | 20 | 20 |  | OK17 | 16 | 52
[6 empty] | 15 | 0 |  | OK17 | 16 | 52
[6 empty] | 15 | 2 |  | OK17 | 16 | 52
[6 empty] | 15 | 7 |  | OK17 | 16 | 52
[6 empty] | 15 | 12 |  | OK17 | 16 | 52
[6 empty] | 15 | 20 |  | OK17 | 16 | 52
[6 empty] | 10 | 0 |  | 0 | 17 | 53
[6 empty] | 10 | 2 |  | 0 | 17 | 53
[6 empty] | 10 | 7 |  | 0 | 17 | 53
[6 empty] | 10 | 12 |  | 0 | 17 | 53
[6 empty] | 10 | 20 |  | 0 | 17 | 53
[6 empty] | 5 | 0 |  | OK17 | 16 | 52
[6 empty] | 5 | 2 |  | OK17 | 16 | 52
[6 empty] | 5 | 7 |  | OK17 | 16 | 52
[6 empty] | 5 | 12 |  | OK17 | 16 | 52
[6 empty] | 5 | 20 |  | OK17 | 16 | 52
[6 empty] | 0 | 0 |  | OK17 | 16 | 52
[6 empty] | 0 | 2 |  | OK17 | 16 | 52
[6 empty] | 0 | 7 |  | OK17 | 16 | 52
[6 empty] | 0 | 12 |  | OK17 | 16 | 52
[6 empty] | 0 | 20 |  | OK17 | 16 | 52
[6 empty] | -5 | 0 |  | OK17 | 16 | 52
[6 empty] | -5 | 2 |  | OK17 | 16 | 52
[6 empty] | -5 | 7 |  | OK17 | 16 | 52
[6 empty] | -5 | 12 |  | OK17 | 16 | 52
[6 empty] | -5 | 20 |  | 0 | 17 | 53
[6 empty] | -10 | 0 |  | OK17 | 16 | 52
[6 empty] | -10 | 2 |  | OK17 | 16 | 52
[6 empty] | -10 | 7 |  | OK17 | 16 | 52
[6 empty] | -10 | 12 |  | 0 | 17 | 53
[6 empty] | -10 | 20 |  | 0 | 17 | 53
[6 empty] | -15 | 0 |  | OK17 | 16 | 52
[6 empty] | -15 | 2 |  | 0 | 17 | 53
[6 empty] | -15 | 7 |  | 0 | 17 | 53
[6 empty] | -15 | 12 |  | 0 | 17 | 53
[6 empty] | -15 | 20 |  | 0 | 17 | 53
[6 empty] | -20 | 0 |  | 0 | 17 | 53
[6 empty] | -20 | 2 |  | 0 | 17 | 53
[6 empty] | -20 | 7 |  | 0 | 17 | 53
[6 empty] | -20 | 12 |  | 0 | 17 | 53
[6 empty] | -20 | 20 |  | 0 | 17 | 53
[6 empty] | 20 | 0 |  | OK17 | 16 | 52
[6 empty] | 20 | 2 |  | OK17 | 16 | 52
[6 empty] | 20 | 7 |  | OK17 | 16 | 52
[6 empty] | 20 | 12 |  | OK17 | 16 | 52
[6 empty] | 20 | 20 |  | OK17 | 16 | 52
[6 empty] | 15 | 0 |  | 0 | 17 | 53
[6 empty] | 15 | 2 |  | 0 | 17 | 53
[6 empty] | 15 | 7 |  | 0 | 17 | 53
[6 empty] | 15 | 12 |  | 0 | 17 | 53
[6 empty] | 15 | 20 |  | 0 | 17 | 53
[6 empty] | 10 | 0 |  | 0 | 17 | 53
[6 empty] | 10 | 2 |  | 0 | 17 | 53
[6 empty] | 10 | 7 |  | 0 | 17 | 53
[6 empty] | 10 | 12 |  | 0 | 17 | 53
[6 empty] | 10 | 20 |  | 0 | 17 | 53
[6 empty] | 5 | 0 |  | OK17 | 16 | 52
[6 empty] | 5 | 2 |  | OK17 | 16 | 52
[6 empty] | 5 | 7 |  | OK17 | 16 | 52
[6 empty] | 5 | 12 |  | OK17 | 16 | 52
[6 empty] | 5 | 20 |  | OK17 | 16 | 52
[6 empty] | 0 | 0 |  | OK17 | 16 | 52
[6 empty] | 0 | 2 |  | OK17 | 16 | 52
[6 empty] | 0 | 7 |  | OK17 | 16 | 52
[6 empty] | 0 | 12 |  | 0 | 17 | 53
[6 empty] | 0 | 20 |  | 0 | 17 | 53
[6 empty] | -5 | 0 |  | 0 | 17 | 53
[6 empty] | -5 | 2 |  | 0 | 17 | 53
[6 empty] | -5 | 7 |  | 0 | 17 | 53
[6 empty] | -5 | 12 |  | 0 | 17 | 53
[6 empty] | -5 | 20 |  | 0 | 17 | 53
[6 empty] | -10 | 0 |  | 0 | 17 | 53
[6 empty] | -10 | 2 |  | 0 | 17 | 53
[6 empty] | -10 | 7 |  | 0 | 17 | 53
[6 empty] | -10 | 12 |  | 0 | 17 | 53
[6 empty] | -10 | 20 |  | 0 | 17 | 53
[6 empty] | -15 | 0 |  | 0 | 17 | 53
[6 empty] | -15 | 2 |  | 0 | 17 | 53
[6 empty] | -15 | 7 |  | 0 | 17 | 53
[6 empty] | -15 | 12 |  | 0 | 17 | 53
[6 empty] | -15 | 20 |  | 0 | 17 | 53
[6 empty] | -20 | 0 |  | 0 | 17 | 53
[6 empty] | -20 | 2 |  | 0 | 17 | 53
[6 empty] | -20 | 7 |  | 0 | 17 | 53
[6 empty] | -20 | 12 |  | 0 | 17 | 53
[6 empty] | -20 | 20 |  | 0 | 17 | 53
[6 empty] | 20 | 0 |  | 0 | 17 | 53
[6 empty] | 20 | 2 |  | 0 | 17 | 53
[6 empty] | 20 | 7 |  | 0 | 17 | 53
[6 empty] | 20 | 12 |  | 0 | 17 | 53
[6 empty] | 20 | 20 |  | 0 | 17 | 53
[6 empty] | 15 | 0 |  | 0 | 17 | 53
[6 empty] | 15 | 2 |  | 0 | 17 | 53
[6 empty] | 15 | 7 |  | 0 | 17 | 53
[6 empty] | 15 | 12 |  | 0 | 17 | 53
[6 empty] | 15 | 20 |  | 0 | 17 | 53
[6 empty] | 10 | 0 |  | 0 | 17 | 53
[6 empty] | 10 | 2 |  | 0 | 17 | 53
[6 empty] | 10 | 7 |  | 0 | 17 | 53
[6 empty] | 10 | 12 |  | 0 | 17 | 53
[6 empty] | 10 | 20 |  | 0 | 17 | 53
[6 empty] | 5 | 0 |  | 0 | 17 | 53
[6 empty] | 5 | 2 |  | 0 | 17 | 53
[6 empty] | 5 | 7 |  | 0 | 17 | 53
[6 empty] | 5 | 12 |  | 0 | 17 | 53
[6 empty] | 5 | 20 |  | 0 | 17 | 53
[6 empty] | 0 | 0 |  | 0 | 17 | 53
[6 empty] | 0 | 2 |  | 0 | 17 | 53
[6 empty] | 0 | 7 |  | 0 | 17 | 53
[6 empty] | 0 | 12 |  | 0 | 17 | 53
[6 empty] | 0 | 20 |  | 0 | 17 | 53
[6 empty] | -5 | 0 |  | 0 | 17 | 53
[6 empty] | -5 | 2 |  | 0 | 17 | 53
[6 empty] | -5 | 7 |  | 0 | 17 | 53
[6 empty] | -5 | 12 |  | 0 | 17 | 53
[6 empty] | -5 | 20 |  | 0 | 17 | 53
[6 empty] | -10 | 0 |  | 0 | 17 | 53
[6 empty] | -10 | 2 |  | 0 | 17 | 53
[6 empty] | -10 | 7 |  | 0 | 17 | 53
[6 empty] | -10 | 12 |  | 0 | 17 | 53
[6 empty] | -10 | 20 |  | 0 | 17 | 53
[6 empty] | -15 | 0 |  | 0 | 17 | 53
[6 empty] | -15 | 2 |  | 0 | 17 | 53
[6 empty] | -15 | 7 |  | 0 | 17 | 53
[6 empty] | -15 | 12 |  | 0 | 17 | 53
[6 empty] | -15 | 20 |  | 0 | 17 | 53
[6 empty] | -20 | 0 |  | 0 | 17 | 53
[6 empty] | -20 | 2 |  | 0 | 17 | 53
[6 empty] | -20 | 7 |  | 0 | 17 | 53
[6 empty] | -20 | 12 |  | 0 | 17 | 53
[6 empty] | -20 | 20 |  | 0 | 17 | 53
[9 empty] | Total antal paket | 17 | 53

## Data till lathund Åtgärder
Paket | Betongkvalitet | Gjuttemperatur (varmbetong) | Temperatur motgjutningsyta | Väderskydd, uppvärmning (ingen vind) | Täckning [mm] | OK under 7 D | Kommentar | Column1 | Jobbighetsnivå
1 | C20/25 | 15 | 20 | - | - | OK7 |  | C20/251520--OK7 | 1 | C20/251520-- | 1
2 | C20/25 | 15 | 15 | - | - | OK7 |  | C20/251515--OK7 | 2 | C20/251515-- | 2
3 | C20/25 | 15 | 15 | 0 | - | OK7 |  | C20/2515150-OK7 | 3 | C20/2515150- | 3
4 | C20/25 | 15 | 15 | 0 | Presenning | OK7 |  | C20/2515150PresenningOK7 | 4 | C20/2515150Presenning | 4
5 | C20/25 | 15 | 20 | 0 | Presenning | OK7 |  | C20/2515200PresenningOK7 | 5 | C28/351510-- | 5
6 | C20/25 | 20 | 5 | 20 | - | OK7 |  | C20/2520520-OK7 | 6 | C30/3715100Presenning | 6
7 | C20/25 | 20 | 5 | 20 | 10 | OK7 |  | C20/252052010OK7 | 7 | C32/4015100Presenning | 7
8 | C20/25 | 20 | 5 | 20 | 20 | OK7 |  | C20/252052020OK7 | 8 | C20/2520520- | 8
9 | C20/25 | 20 | 5 | 20 | 30 | OK7 |  | C20/252052030OK7 | 9 | C20/252052010 | 9
10 | C20/25 | 20 | 5 | 20 | 50 | OK7 |  | C20/252052050OK7 | 10 | C20/252052020 | 10
11 | C25/30 | 15 | 20 | - | - | OK7 |  | C25/301520--OK7 | 11 | C20/252052030 | 11
12 | C25/30 | 15 | 20 | 0 | Presenning | OK7 |  | C25/3015200PresenningOK7 | 12 | C20/252052050 | 12
13 | C25/30 | 20 | 5 | 20 | 10 | OK7 |  | C25/302052010OK7 | 13 | C25/302052050 | 13
14 | C25/30 | 20 | 5 | 20 | 50 | OK7 |  | C25/302052050OK7 | 14 | C28/352052050 | 14
15 | C28/35 | 15 | 10 | - | - | OK7 |  | C28/351510--OK7 | 15 | -----Varning: Frysrisk i toppen av väggen innan konstruktionen täcks | 15
16 | C28/35 | 15 | 15 | - | - | OK7 |  | C28/351515--OK7 | 16 | C32/401552050 | 16
17 | C28/35 | 15 | 20 | - | - | OK7 |  | C28/351520--OK7 | 17 | C35/451552050 | 17
18 | C28/35 | 15 | 15 | 0 | - | OK7 |  | C28/3515150-OK7 | 18 | -----Varning: Risk för ras vid avformning eftersom konstruktionen inte har uppnått 70% av slutlig hållfasthet | 18
19 | C28/35 | 15 | 20 | 0 | Presenning | OK7 |  | C28/3515200PresenningOK7 | 19 | C28/351515-- | 19
20 | C28/35 | 20 | 5 | 20 | 50 | OK7 |  | C28/352052050OK7 | 20 | C28/3515150- | 20
21 | C30/37 | 15 | 10 | 0 | Presenning | OK7 |  | C30/3715100PresenningOK7 | 21 | C30/3715150Presenning | 21
22 | C30/37 | 15 | 15 | 0 | Presenning | OK7 |  | C30/3715150PresenningOK7 | 22 | C35/451510-- | 22
23 | C30/37 | 20 | 5 | 20 | 50 | OK7 |  | C30/372052050OK7 | 23 | C40/5015100Presenning | 23
24 | C32/40 | 15 | 10 | 0 | Presenning | OK7 |  | C32/4015100PresenningOK7 | 24 | C30/372052050 | 24
25 | C32/40 | 15 | 15 | 0 | Presenning | OK7 |  | C32/4015150PresenningOK7 | 25 | C32/402052050 | 25
26 | C32/40 | 15 | 5 | 20 | 50 | OK7 |  | C32/401552050OK7 | 26 | C20/2515200Presenning | 26
27 | C32/40 | 20 | 5 | 20 | 50 | OK7 |  | C32/402052050OK7 | 27 | C25/301520-- | 27
28 | C35/45 | 15 | 10 | - | - | OK7 |  | C35/451510--OK7 | 28 | C32/4015150Presenning | 28
29 | C35/45 | 15 | 15 | - | - | OK7 |  | C35/451515--OK7 | 29 | C35/451515-- | 29
30 | C35/45 | 15 | 15 | 0 | Presenning | OK7 |  | C35/4515150PresenningOK7 | 30 | C35/4515150Presenning | 30
31 | C35/45 | 15 | 5 | 20 | 50 | OK7 |  | C35/451552050OK7 | 31 | C25/302052010 | 31
32 | C35/45 | 20 | 5 | 20 | 50 | OK7 |  | C35/452052050OK7 | 32 | C40/502052050 | 32
33 | C40/50 | 15 | 10 | 0 | Presenning | OK7 |  | C40/5015100PresenningOK7 | 33 | C25/3015200Presenning | 33
34 | C40/50 | 15 | 15 | 0 | Presenning | OK7 |  | C40/5015150PresenningOK7 | 34 | C28/351520-- | 34
35 | C40/50 | 20 | 5 | 20 | 50 | OK7 |  | C40/502052050OK7 | 35 | C28/3515200Presenning | 35
36 | - | - | - | - | - |  | Varning: Frysrisk i toppen av väggen innan konstruktionen täcks | -----Varning: Frysrisk i toppen av väggen innan konstruktionen täcks | 36 | C40/5015150Presenning | 36
37 | - | - | - | - | - |  | Varning: Risk för ras vid avformning eftersom konstruktionen inte har uppnått 70% av slutlig hållfasthet | -----Varning: Risk för ras vid avformning eftersom konstruktionen inte har uppnått 70% av slutlig hållfasthet | 37 | C35/452052050 | 37
|  | C40/50 | 10 | 5 | 20 | 50
|  | C40/50 | 10 | 5 | 20 | 50

## Lathund
Temperatur [°C] | Vind [m/s] | 10% Slagg | 20% Slagg | 30% Slagg | 40% Slagg
| 0 | 38 | 52 | 52 | 53 |  | 0-20 | 2 | Innan beteongvinter | 0-20 | 1.333333
| 2 | 38 | 52 | 52 | 53 |  | 2-20 | 3 |  | 2-20 | 2
20 | 7 | 38 | 52 | 52 | 53 |  | 7-20 | 4 |  | 7-20 | 3.666667
| 12 | 38 | 52 | 52 | 53 |  | 12-20 | 4 |  | 12-20 | 4
| 20 | 38 | 52 | 52 | 53
| 0 | 39 | 52 | 53 | 53 |  | 0-20 | 0
| 2 | 39 | 52 | 53 | 53 |  | 2-20 | 1
15 | 7 | 39 | 52 | 53 | 53 |  | 7-20 | 3
| 12 | 40 | 52 | 53 | 53 |  | 12-20 | 4
| 20 | 40 | 52 | 53 | 53
| 0 | 41 | 53 | 53 | 53 |  | 0-20 | 2
| 2 | 42 | 53 | 53 | 53 |  | 2-20 | 2
10 | 7 | 43 | 53 | 53 | 53 |  | 7-20 | 4
| 12 | 43 | 53 | 53 | 53 |  | 12-20 | 4
| 20 | 43 | 53 | 53 | 53
| 0 | 44 | 52 | 52 | 53 |  | 0-20 | 0 | Betongvinter innan frys | 0-20 | 0
| 2 | 45 | 52 | 52 | 53 |  | 2-20 | 1 |  | 2-20 | 0.6666667
5 | 7 | 46 | 52 | 52 | 53 |  | 7-20 | 3 |  | 7-20 | 3 | 0.75
| 12 | 46 | 52 | 52 | 53 |  | 12-20 | 4 |  | 12-20 | 3.333333
| 20 | 46 | 52 | 52 | 53
| 0 | 44 | 52 | 52 | 53 |  | 0-20 | 0
| 2 | 46 | 52 | 52 | 53 |  | 2-20 | 1
0 | 7 | 46 | 52 | 52 | 53 |  | 7-20 | 3
| 12 | 46 | 52 | 53 | 53 |  | 12-20 | 3
| 20 | 46 | 52 | 53 | 53
| 0 | 46 | 52 | 53 | 53 |  | 0-20 | 0
| 2 | 46 | 52 | 53 | 53 |  | 2-20 | 0
-5 | 7 | 47 | 52 | 53 | 53 |  | 7-20 | 3
| 12 | 47 | 52 | 53 | 53 |  | 12-20 | 3
| 20 | 36 | 53 | 53 | 53
| 0 | 46 | 52 | 53 | 53 |  | 0-20 | 0 | När de börjar frysa | 0-20 | 0.3333333
| 2 | 46 | 52 | 53 | 53 |  | 2-20 | 0 |  | 2-20 | 0.3333333
-10 | 7 | 48 | 52 | 53 | 53 |  | 7-20 | 0 |  | 7-20 | 2.666667
| 12 | 36 | 53 | 53 | 53 |  | 12-20 | 4 |  | 12-20 | 4
| 20 | 36 | 53 | 53 | 53
| 0 | 49 | 52 | 53 | 53 |  | 0-20 | 0
| 2 | 50 | 53 | 53 | 53 |  | 2-20 | 0
-15 | 7 | 36 | 53 | 53 | 53 |  | 7-20 | 4
| 12 | 36 | 53 | 53 | 53 |  | 12-20 | 4
| 20 | 36 | 53 | 53 | 53
| 0 | 51 | 53 | 53 | 53 |  | 0-20 | 1
| 2 | 36 | 53 | 53 | 53 |  | 2-20 | 1
-20 | 7 | 36 | 53 | 53 | 53 |  | 7-20 | 4
| 12 | 36 | 53 | 53 | 53 |  | 12-20 | 4
| 20 | 36 | 53 | 53 | 53
[6 empty] | Paket | Betongkvalitet | Gjuttemperatur | Temperatur motgjutningsyta | Väderskydd med uppvärmning | Täckning [mm] | OK<7D | Kommentar
[6 empty] | 1 | C20/25 | 15 | 20 | - | - | OK7 | 0
[6 empty] | 2 | C20/25 | 15 | 15 | - | - | OK7 | 0
[6 empty] | 3 | C20/25 | 15 | 15 | 0 | - | OK7 | 0
[6 empty] | 4 | C20/25 | 15 | 15 | 0 | Presenning | OK7 | 0
[6 empty] | 5 | C20/25 | 15 | 20 | 0 | Presenning | OK7 | 0
[6 empty] | 6 | C20/25 | 20 | 5 | 20 | - | OK7 | 0
[6 empty] | 7 | C20/25 | 20 | 5 | 20 | 10 | OK7 | 0
[6 empty] | 8 | C20/25 | 20 | 5 | 20 | 20 | OK7 | 0
[6 empty] | 9 | C20/25 | 20 | 5 | 20 | 30 | OK7 | 0
[6 empty] | 10 | C20/25 | 20 | 5 | 20 | 50 | OK7 | 0
[6 empty] | 11 | C25/30 | 15 | 20 | - | - | OK7 | 0
[6 empty] | 12 | C25/30 | 15 | 20 | 0 | Presenning | OK7 | 0
[6 empty] | 13 | C25/30 | 20 | 5 | 20 | 10 | OK7 | 0
[6 empty] | 14 | C25/30 | 20 | 5 | 20 | 50 | OK7 | 0
[6 empty] | 15 | C28/35 | 15 | 10 | - | - | OK7 | 0
[6 empty] | 16 | C28/35 | 15 | 15 | - | - | OK7 | 0
[6 empty] | 17 | C28/35 | 15 | 20 | - | - | OK7 | 0
[6 empty] | 18 | C28/35 | 15 | 15 | 0 | - | OK7 | 0
[6 empty] | 19 | C28/35 | 15 | 20 | 0 | Presenning | OK7 | 0
[6 empty] | 20 | C28/35 | 20 | 5 | 20 | 50 | OK7 | 0
[6 empty] | 21 | C30/37 | 15 | 10 | 0 | Presenning | OK7 | 0
[6 empty] | 22 | C30/37 | 15 | 15 | 0 | Presenning | OK7 | 0
[6 empty] | 23 | C30/37 | 20 | 5 | 20 | 50 | OK7 | 0
[6 empty] | 24 | C32/40 | 15 | 10 | 0 | Presenning | OK7 | 0
[6 empty] | 25 | C32/40 | 15 | 15 | 0 | Presenning | OK7 | 0
[6 empty] | 26 | C32/40 | 15 | 5 | 20 | 50 | OK7 | 0
[6 empty] | 27 | C32/40 | 20 | 5 | 20 | 50 | OK7 | 0
[6 empty] | 28 | C35/45 | 15 | 10 | - | - | OK7 | 0
[6 empty] | 29 | C35/45 | 15 | 15 | - | - | OK7 | 0
[6 empty] | 30 | C35/45 | 15 | 15 | 0 | Presenning | OK7 | 0
[6 empty] | 31 | C35/45 | 15 | 5 | 20 | 50 | OK7 | 0
[6 empty] | 32 | C35/45 | 20 | 5 | 20 | 50 | OK7 | 0
[6 empty] | 33 | C40/50 | 15 | 10 | 0 | Presenning | OK7 | 0
[6 empty] | 34 | C40/50 | 15 | 15 | 0 | Presenning | OK7 | 0
[6 empty] | 35 | C40/50 | 20 | 5 | 20 | 50 | OK7 | 0
[6 empty] | 36 | - | - | - | - | - | 0 | Varning: Frysrisk i toppen av väggen innan konstruktionen täcks
[6 empty] | 37 | - | - | - | - | - | 0 | Varning: Risk för ras vid avformning eftersom konstruktionen inte har uppnått 70% av slutlig hållfasthet
[6 empty] | Utomhustemperatur | Väderskydd | Riktig temp under | Temperatur motgjutiningsyta | Gjuttemperatur
[6 empty] | 20 | 0 | 20 | 20 | 15
[6 empty] | 15 | 0 | 15 | 15 | 15
[6 empty] | 10 | 20 | 30 | 10 | 15
[6 empty] | 5 | 20 | 25 | 5 | 20
[6 empty] | 0 | 20 | 20 | 5 | 20
[6 empty] | -5 | 20 | 15 | 5 | 20
[6 empty] | -10 | 20 | 10 | 5 | 20
[6 empty] | -15 | 20 | 5 | 5 | 15
[6 empty] | -20 | 20 | 0 | 5 | 10

## Förutsättningar
Betongkvalitet | Gjuttemperatur | Temperatur motgjutningsyta | Värmekabel | Antal värmekablar | Täckning [mm] | Formisolering [mm] | Komentar | OK under 17
- | - | 5 | 40 | 1 | - | Plywood 15, oisolerat | Varning: Frysrisk i toppen av väggen innan konstruktionen täcks | OK17
C20/25 | 10 | 10 | - | 2 | Presenning | Plywood 15 cellplast 30 mm | Varning: Risk för väggras vid avformning eftersom konstruktionen inte har uppnått 6 MPa i kritisk punkt |  | Utgångspunkt | Värden
C25/30 | 15 | 15 |  | 3 | 10 mm | Plywood 12-19 cellplast 50 mm |  |  | Tjocklek Vägg | 200 mm
C28/35 | 20 | 20 |  | - | 20 mm | Plywood 12-19 cellplast 70 mm |  |  | Tjocklek motgjutningsyta | 240 mm
C30/37 | 25 | - |  |  | 30 mm | Plywood 12-19 cellplast 100 mm |  |  | 6 Mpa | 17 Timmar
C32/40 |  |  |  |  | 50 mm | Plywood 12-19 cellplast 120 mm |  |  | Avstånd i x-led | 0.1
C35/45 | [5 empty] | - |  |  | Avstånd i y-led | 0.05
C40/50 | [8 empty] | Täckning | Påläggning efter 1 timme
[9 empty] | Vägghöjd | 2400 mm
[9 empty] | Utomhustemperatur | Väderskydd | Riktig temp under | Temperatur motgjutiningsyta | Gjuttemperatur
[9 empty] | 20 | 0 | 20 | 20 | 15
[9 empty] | 15 | 5 | 20 | 15 | 15
[9 empty] | 10 | 10 | 20 | 10 | 15
[9 empty] | 5 | 15 | 20 | 5 | 20
[9 empty] | 0 | 20 | 20 | 5 | 20
[9 empty] | -5 | 20 | 15 | 5 | 20
[9 empty] | -10 | 20 | 10 | 5 | 20
[9 empty] | -15 | 20 | 5 | 5 | 15
[9 empty] | -20 | 20 | 0 | 5 | 10
[9 empty] | Värmekablar | 1 St | 2 St | 3 St
[9 empty] | Startpunkt x: | 0.1 | 0.025 | -0.05
[9 empty] | Startpunkt y: | -0.05 | -0.05 | -0.05
[9 empty] | Avstånd i x led | 0.15 | 0.15 | 0.15
[9 empty] | Avstånd i x led | 0.05 | 0.05 | 0.05
[9 empty] | Tidpunkt påslagning | Direkt