## Bjälklag (C20-25)
Slagg mängd | Gjuttemperatur | Temperatur motgjutningsyta | Väderskydd, uppvärmning (ingen vind) | Täckning [mm] | Temperatur | Vind | <7 d och >70% [Dagar] | OK<7 dagar | Kommentar | Åtgärdskåd
30% | 15 °C | 20 °C | Vindskydd | Presenning | 20 | 0 | 7 | OK7 |  | 0,315 °C20 °CVindskyddPresenningOK7 | funkar utan väderskydd
20% | 15 °C | 20 °C | - | - | 20 | 2 | 6.8 | OK7 |  | 0,215 °C20 °C--OK7 | funkar utan väderskydd
20% | 15 °C | 20 °C | - | - | 20 | 7 | 7 | OK7 |  | 0,215 °C20 °C--OK7 | funkar utan väderskydd
20% | 15 °C | 20 °C | - | - | 20 | 12 | 7 | OK7 |  | 0,215 °C20 °C--OK7 | funkar utan väderskydd
20% | 15 °C | 20 °C | - | - | 20 | 20 | 7 | OK7 |  | 0,215 °C20 °C--OK7 | funkar utan väderskydd
10% | 15 °C | 20 °C | - | - | 15 | 0 | 6.2 | OK7 |  | 0,115 °C20 °C--OK7
10% | 15 °C | 20 °C | Vindskydd | - | 15 | 2 | 6.9 | OK7 |  | 0,115 °C20 °CVindskydd-OK7
10% | 15 °C | 20 °C | Vindskydd | - | 15 | 7 | 7 | OK7 |  | 0,115 °C20 °CVindskydd-OK7
10% | 15 °C | 20 °C | Vindskydd | Presenning | 15 | 12 | 6.9 | OK7 |  | 0,115 °C20 °CVindskyddPresenningOK7
10% | 15 °C | 20 °C | Vindskydd | Presenning | 15 | 20 | 6.9 | OK7 |  | 0,115 °C20 °CVindskyddPresenningOK7
Bas+0% | 15 °C | 20 °C | - | - | 10 | 0 | 6.3 | OK7 |  | Bas+0%15 °C20 °C--OK7
Bas+0% | 15 °C | 20 °C | Vindskydd | - | 10 | 2 | 7 | OK7 |  | Bas+0%15 °C20 °CVindskydd-OK7
- | - | - | - | - | 10 | 7 |  |  | Når ej 70% | -----Når ej 70%
- | - | - | - | - | 10 | 12 |  |  | Når ej 70% | -----Når ej 70%
- | - | - | - | - | 10 | 20 |  |  | Når ej 70% | -----Når ej 70%
40% | 20 | 5 | Vindskydd och 20 °C uppvärmning | 30 mm | 5 | 0 | 6.8 | OK7 |  | 0,4205Vindskydd och 20 °C uppvärmning30 mmOK7
40% | 20 | 5 | Vindskydd och 20 °C uppvärmning | 30 mm | 5 | 2 | 6.9 | OK7 |  | 0,4205Vindskydd och 20 °C uppvärmning30 mmOK7
40% | 20 | 5 | Vindskydd och 20 °C uppvärmning | 50 mm | 5 | 7 | 6.3 | OK7 |  | 0,4205Vindskydd och 20 °C uppvärmning50 mmOK7
40% | 20 | 5 | Vindskydd och 20 °C uppvärmning | 50 mm | 5 | 12 | 6.3 | OK7 |  | 0,4205Vindskydd och 20 °C uppvärmning50 mmOK7
40% | 20 | 5 | Vindskydd och 20 °C uppvärmning | 50 mm | 5 | 20 | 6.3 | OK7 |  | 0,4205Vindskydd och 20 °C uppvärmning50 mmOK7
30% | 20 | 5 | Vindskydd och 20 °C uppvärmning | 50 mm | 0 | 0 | 6.9 | OK7 |  | 0,3205Vindskydd och 20 °C uppvärmning50 mmOK7
30% | 20 | 5 | Vindskydd och 20 °C uppvärmning | 50 mm | 0 | 2 | 7 | OK7 |  | 0,3205Vindskydd och 20 °C uppvärmning50 mmOK7
20% | 20 | 5 | Vindskydd och 20 °C uppvärmning | 50 mm | 0 | 7 | 6.1 | OK7 |  | 0,2205Vindskydd och 20 °C uppvärmning50 mmOK7
20% | 20 | 5 | Vindskydd och 20 °C uppvärmning | 50 mm | 0 | 12 | 6.2 | OK7 |  | 0,2205Vindskydd och 20 °C uppvärmning50 mmOK7
20% | 20 | 5 | Vindskydd och 20 °C uppvärmning | 50 mm | 0 | 20 | 6.2 | OK7 |  | 0,2205Vindskydd och 20 °C uppvärmning50 mmOK7
10% | 20 | 5 | Vindskydd och 20 °C uppvärmning | 30 mm | -5 | 0 | 6.4 | OK7 |  | 0,1205Vindskydd och 20 °C uppvärmning30 mmOK7
10% | 20 | 5 | Vindskydd och 20 °C uppvärmning | 30 mm | -5 | 2 | 6.8 | OK7 |  | 0,1205Vindskydd och 20 °C uppvärmning30 mmOK7
10% | 20 | 5 | Vindskydd och 20 °C uppvärmning | 50 mm | -5 | 7 | 5.8 | OK7 |  | 0,1205Vindskydd och 20 °C uppvärmning50 mmOK7
10% | 20 | 5 | Vindskydd och 20 °C uppvärmning | 50 mm | -5 | 12 | 6 | OK7 |  | 0,1205Vindskydd och 20 °C uppvärmning50 mmOK7
10% | 20 | 5 | Vindskydd och 20 °C uppvärmning | 50 mm | -5 | 20 | 6 | OK7 |  | 0,1205Vindskydd och 20 °C uppvärmning50 mmOK7
Bas+0% | 20 | 5 | Vindskydd och 20 °C uppvärmning | 30 mm | -10 | 0 | 6.2 | OK7 |  | Bas+0%205Vindskydd och 20 °C uppvärmning30 mmOK7
Bas+0% | 20 | 5 | Vindskydd och 20 °C uppvärmning | 30 mm | -10 | 2 | 6.8 | OK7 |  | Bas+0%205Vindskydd och 20 °C uppvärmning30 mmOK7
Bas+0% | 20 | 5 | Vindskydd och 20 °C uppvärmning | 50 mm | -10 | 7 | 5.5 | OK7 |  | Bas+0%205Vindskydd och 20 °C uppvärmning50 mmOK7
- | - | - | - | - | -10 | 12 |  |  | Frys innan täck | -----Frys innan täck
- | - | - | - | - | -10 | 20 |  |  | Frys innan täck | -----Frys innan täck
- | - | - | - | - | -15 | 0 |  |  | Når ej 70% | -----Når ej 70%
- | - | - | - | - | -15 | 2 |  |  | Når ej 70% | -----Når ej 70%
- | - | - | - | - | -15 | 7 |  |  | Frys innan täck | -----Frys innan täck
- | - | - | - | - | -15 | 12 |  |  | Frys innan täck | -----Frys innan täck
- | - | - | - | - | -15 | 20 |  |  | Frys innan täck | -----Frys innan täck
- | - | - | - | - | -20 | 0 |  |  | Når ej 70% | -----Når ej 70%
- | - | - | - | - | -20 | 2 |  |  | Når ej 70% | -----Når ej 70%
- | - | - | - | - | -20 | 7 |  |  | Frys innan täck | -----Frys innan täck
- | - | - | - | - | -20 | 12 |  |  | Frys innan täck | -----Frys innan täck
- | - | - | - | - | -20 | 20 |  |  | Frys innan täck | -----Frys innan täck

## Bjälklag (C25-30)
Slagg mängd | Gjuttemperatur | Temperatur motgjutningsyta | Väderskydd, uppvärmning (ingen vind) | Täckning [mm] | Temperatur | Vind | <7 d och >70% [Dagar] | OK<7 dagar | Kommentar | Åtgärdskåd
40% | 15 | 20 | 0 | Presenning | 20 | 0 | 7 | OK7 |  | 0,415200PresenningOK7
30% | 15 | 20 | - | - | 20 | 2 | 6.8 | OK7 |  | 0,31520--OK7
30% | 15 | 20 | - | - | 20 | 7 | 7 | OK7 |  | 0,31520--OK7
30% | 15 | 20 | - | - | 20 | 12 | 7 | OK7 |  | 0,31520--OK7
30% | 15 | 20 | - | - | 20 | 20 | 7 | OK7 |  | 0,31520--OK7
10% | 15 | 15 | - | - | 15 | 0 | 5.6 | OK7 |  | 0,11515--OK7
10% | 15 | 15 | - | - | 15 | 2 | 6.3 | OK7 |  | 0,11515--OK7
10% | 15 | 15 | - | - | 15 | 7 | 6.6 | OK7 |  | 0,11515--OK7
10% | 15 | 15 | - | - | 15 | 12 | 6.7 | OK7 |  | 0,11515--OK7
10% | 15 | 15 | - | - | 15 | 20 | 6.8 | OK7 |  | 0,11515--OK7
Bas+0% | 15 | 10 | - | - | 10 | 0 | 5.5 | OK7 |  | Bas+0%1510--OK7
Bas+0% | 15 | 10 | - | - | 10 | 2 | 6.5 | OK7 |  | Bas+0%1510--OK7
Bas+0% | 15 | 10 | - | - | 10 | 7 | 7 | OK7 |  | Bas+0%1510--OK7
Bas+0% | 15 | 10 | 0 | - | 10 | 12 | 6.8 | OK7 |  | Bas+0%15100-OK7
Bas+0% | 15 | 10 | 0 | - | 10 | 20 | 6.9 | OK7 |  | Bas+0%15100-OK7
40% | 20 | 5 | 20 | 20 | 5 | 0 | 6.6 | OK7 |  | 0,42052020OK7
40% | 20 | 5 | 20 | 20 | 5 | 2 | 7 | OK7 |  | 0,42052020OK7
40% | 20 | 5 | 20 | 30 | 5 | 7 | 6.5 | OK7 |  | 0,42052030OK7
40% | 20 | 5 | 20 | 30 | 5 | 12 | 6.5 | OK7 |  | 0,42052030OK7
40% | 20 | 5 | 20 | 30 | 5 | 20 | 6.6 | OK7 |  | 0,42052030OK7
40% | 20 | 5 | 20 | 50 | 0 | 0 | 7 | OK7 |  | 0,42052050OK7
30% | 20 | 5 | 20 | 30 | 0 | 2 | 7 | OK7 |  | 0,32052030OK7
30% | 20 | 5 | 20 | 50 | 0 | 7 | 6.2 | OK7 |  | 0,32052050OK7
30% | 20 | 5 | 20 | 50 | 0 | 12 | 6.3 | OK7 |  | 0,32052050OK7
30% | 20 | 5 | 20 | 10 | 0 | 20 | 6.3 | OK7 |  | 0,32052010OK7
20% | 20 | 5 | 20 | 50 | -5 | 0 | 6.6 | OK7 |  | 0,22052050OK7
20% | 20 | 5 | 20 | 50 | -5 | 2 | 6.8 | OK7 |  | 0,22052050OK7
10% | 20 | 5 | 20 | 30 | -5 | 7 | 6.2 | OK7 |  | 0,12052030OK7
10% | 20 | 5 | 20 | 30 | -5 | 12 | 6.4 | OK7 |  | 0,12052030OK7
10% | 20 | 5 | 20 | 30 | -5 | 20 | 6.5 | OK7 |  | 0,12052030OK7
10% | 20 | 5 | 20 | 50 | -10 | 0 | 6.5 | OK7 |  | 0,12052050OK7
10% | 20 | 5 | 20 | 50 | -10 | 2 | 6.8 | OK7 |  | 0,12052050OK7
Bas+0% | 20 | 5 | 20 | 30 | -10 | 7 | 6 | OK7 |  | Bas+0%2052030OK7
- | - | - | - | - | -10 | 12 |  |  | Frys innan täck | -----Frys innan täck
- | - | - | - | - | -10 | 20 |  |  | Frys innan täck | -----Frys innan täck
Bas+0% | 15 | 5 | 20 | 50 | -15 | 0 | 7 | OK7 |  | Bas+0%1552050OK7
- | - | - | - | - | -15 | 2 |  |  | Når ej 70% | -----Når ej 70%
- | - | - | - | - | -15 | 7 |  |  | Frys innan täck | -----Frys innan täck
- | - | - | - | - | -15 | 12 |  |  | Frys innan täck | -----Frys innan täck
- | - | - | - | - | -15 | 20 |  |  | Frys innan täck | -----Frys innan täck
- | - | - | - | - | -20 | 0 |  |  | Når ej 70% | -----Når ej 70%
- | - | - | - | - | -20 | 2 |  |  | Når ej 70% | -----Når ej 70%
- | - | - | - | - | -20 | 7 |  |  | Frys innan täck | -----Frys innan täck
- | - | - | - | - | -20 | 12 |  |  | Frys innan täck | -----Frys innan täck
- | - | - | - | - | -20 | 20 |  |  | Frys innan täck | -----Frys innan täck

## Bjälklag (C28-35)
Slagg mängd | Gjuttemperatur | Temperatur motgjutningsyta | Väderskydd, uppvärmning (ingen vind) | Täckning [mm] | Temperatur | Vind | <7 d och >70% [Dagar] | OK<7 dagar | Kommentar | Åtgärdskåd
40% | 15 | 20 | - | - | 20 | 0 | 6.5 | OK7 |  | 0,41520--OK7
40% | 15 | 20 | - | - | 20 | 2 | 7 | OK7 |  | 0,41520--OK7
40% | 15 | 20 | 0 | Presenning | 20 | 7 | 6.9 | OK7 |  | 0,415200PresenningOK7
40% | 15 | 20 | 0 | Presenning | 20 | 12 | 7 | OK7 |  | 0,415200PresenningOK7
40% | 15 | 20 | 0 | Presenning | 20 | 20 | 7 | OK7 |  | 0,415200PresenningOK7
20% | 15 | 15 | - | - | 15 | 0 | 6.4 | OK7 |  | 0,21515--OK7
20% | 15 | 15 | 0 | - | 15 | 2 | 7 | OK7 |  | 0,215150-OK7
10% | 15 | 15 | - | - | 15 | 7 | 6 | OK7 |  | 0,11515--OK7
10% | 15 | 15 | - | - | 15 | 12 | 6 | OK7 |  | 0,11515--OK7
10% | 15 | 15 | - | - | 15 | 20 | 6.1 | OK7 |  | 0,11515--OK7
10% | 15 | 10 | - | - | 10 | 0 | 6.7 | OK7 |  | 0,11510--OK7
Bas+0% | 15 | 10 | - | - | 10 | 2 | 5.8 | OK7 |  | Bas+0%1510--OK7
Bas+0% | 15 | 10 | - | - | 10 | 7 | 6.3 | OK7 |  | Bas+0%1510--OK7
Bas+0% | 15 | 10 | - | - | 10 | 12 | 6.4 | OK7 |  | Bas+0%1510--OK7
Bas+0% | 15 | 10 | - | - | 10 | 20 | 6.4 | OK7 |  | Bas+0%1510--OK7
40% | 20 | 5 | 20 | 10 | 5 | 0 | 6.7 | OK7 |  | 0,42052010OK7
40% | 20 | 5 | 20 | 20 | 5 | 2 | 6.2 | OK7 |  | 0,42052020OK7
40% | 20 | 5 | 20 | 20 | 5 | 7 | 6.4 | OK7 |  | 0,42052020OK7
40% | 20 | 5 | 20 | 20 | 5 | 12 | 6.5 | OK7 |  | 0,42052020OK7
40% | 20 | 5 | 20 | 20 | 5 | 20 | 6.5 | OK7 |  | 0,42052020OK7
40% | 20 | 5 | 20 | 20 | 0 | 0 | 7 | OK7 |  | 0,42052020OK7
40% | 20 | 5 | 20 | 50 | 0 | 2 | 6.3 | OK7 |  | 0,42052050OK7
40% | 20 | 5 | 20 | 50 | 0 | 7 | 6.5 | OK7 |  | 0,42052050OK7
40% | 20 | 5 | 20 | 50 | 0 | 12 | 6.5 | OK7 |  | 0,42052050OK7
40% | 20 | 5 | 20 | 50 | 0 | 20 | 6.6 | OK7 |  | 0,42052050OK7
30% | 20 | 5 | 20 | 50 | -5 | 0 | 6.8 | OK7 |  | 0,32052050OK7
30% | 20 | 5 | 20 | 50 | -5 | 2 | 7 | OK7 |  | 0,32052050OK7
20% | 20 | 5 | 20 | 50 | -5 | 7 | 5.8 | OK7 |  | 0,22052050OK7
20% | 20 | 5 | 20 | 50 | -5 | 12 | 6 | OK7 |  | 0,22052050OK7
20% | 20 | 5 | 20 | 50 | -5 | 20 | 6.1 | OK7 |  | 0,22052050OK7
10% | 20 | 5 | 20 | 30 | -10 | 0 | 6.4 | OK7 |  | 0,12052030OK7
10% | 20 | 5 | 20 | 30 | -10 | 2 | 7 | OK7 |  | 0,12052030OK7
10% | 20 | 5 | 20 | 50 | -10 | 7 | 5.7 | OK7 |  | 0,12052050OK7
- | - | - | - | - | -10 | 12 |  |  | Frys innan täck | -----Frys innan täck
- | - | - | - | - | -10 | 20 |  |  | Frys innan täck | -----Frys innan täck
Bas+0% | 15 | 5 | 20 | 50 | -15 | 0 | 5.2 | OK7 |  | Bas+0%1552050OK7
Bas+0% | 15 | 5 | 20 | 50 | -15 | 2 | 5.5 | OK7 |  | Bas+0%1552050OK7
- | - | - | - | - | -15 | 7 |  |  | Frys innan täck | -----Frys innan täck
- | - | - | - | - | -15 | 12 |  |  | Frys innan täck | -----Frys innan täck
- | - | - | - | - | -15 | 20 |  |  | Frys innan täck | -----Frys innan täck
- | - | - | - | - | -20 | 0 |  |  | Når ej 70% | -----Når ej 70%
- | - | - | - | - | -20 | 2 |  |  | Når ej 70% | -----Når ej 70%
- | - | - | - | - | -20 | 7 |  |  | Frys innan täck | -----Frys innan täck
- | - | - | - | - | -20 | 12 |  |  | Frys innan täck | -----Frys innan täck
- | - | - | - | - | -20 | 20 |  |  | Frys innan täck | -----Frys innan täck

## Bjälklag (C30-37)
Slagg mängd | Gjuttemperatur | Temperatur motgjutningsyta | Väderskydd, uppvärmning (ingen vind) | Täckning [mm] | Temperatur | Vind | <7 d och >70% [Dagar] | OK<7 dagar | Kommentar | Åtgärdskåd
40% | 15 | 20 | - | - | 20 | 0 | 6.3 | OK7 |  | 0,41520--OK7
40% | 15 | 20 | - | - | 20 | 2 | 6.8 | OK7 |  | 0,41520--OK7
40% | 15 | 20 | - | - | 20 | 7 | 7 | OK7 |  | 0,41520--OK7
40% | 15 | 20 | - | - | 20 | 12 | 7 | OK7 |  | 0,41520--OK7
40% | 15 | 20 | 0 | - | 20 | 20 | 7 | OK7 |  | 0,415200-OK7
20% | 15 | 15 | - | - | 15 | 0 | 6.1 | OK7 |  | 0,21515--OK7
20% | 15 | 15 | - | - | 15 | 2 | 6.9 | OK7 |  | 0,21515--OK7
20% | 15 | 15 | 0 | Presenning | 15 | 7 | 6.8 | OK7 |  | 0,215150PresenningOK7
20% | 15 | 15 | 0 | Presenning | 15 | 12 | 6.9 | OK7 |  | 0,215150PresenningOK7
20% | 15 | 15 | 0 | Presenning | 15 | 20 | 7 | OK7 |  | 0,215150PresenningOK7
10% | 15 | 10 | - | - | 10 | 0 | 6.3 | OK7 |  | 0,11510--OK7
10% | 15 | 10 | 0 | Presenning | 10 | 2 | 6.8 | OK7 |  | 0,115100PresenningOK7
Bas+0% | 15 | 10 | - | - | 10 | 7 | 6 | OK7 |  | Bas+0%1510--OK7
Bas+0% | 15 | 10 | - | - | 10 | 12 | 6.1 | OK7 |  | Bas+0%1510--OK7
Bas+0% | 15 | 10 | - | - | 10 | 20 | 6.2 | OK7 |  | Bas+0%1510--OK7
40% | 20 | 5 | 20 | 10 | 5 | 0 | 6.4 | OK7 |  | 0,42052010OK7
40% | 20 | 5 | 20 | 10 | 5 | 2 | 7 | OK7 |  | 0,42052010OK7
40% | 20 | 5 | 20 | 20 | 5 | 7 | 6.1 | OK7 |  | 0,42052020OK7
40% | 20 | 5 | 20 | 20 | 5 | 12 | 6.2 | OK7 |  | 0,42052020OK7
40% | 20 | 5 | 20 | 20 | 5 | 20 | 6.2 | OK7 |  | 0,42052020OK7
40% | 20 | 5 | 20 | 30 | 0 | 0 | 6.7 | OK7 |  | 0,42052030OK7
40% | 20 | 5 | 20 | 30 | 0 | 2 | 7 | OK7 |  | 0,42052030OK7
40% | 20 | 5 | 20 | 50 | 0 | 7 | 6.2 | OK7 |  | 0,42052050OK7
40% | 20 | 5 | 20 | 50 | 0 | 12 | 6.2 | OK7 |  | 0,42052050OK7
40% | 20 | 5 | 20 | 50 | 0 | 20 | 6.3 | OK7 |  | 0,42052050OK7
30% | 20 | 5 | 20 | 50 | -5 | 0 | 6.4 | OK7 |  | 0,32052050OK7
30% | 20 | 5 | 20 | 50 | -5 | 2 | 6.6 | OK7 |  | 0,32052050OK7
30% | 20 | 5 | 20 | 50 | -5 | 7 | 6.9 | OK7 |  | 0,32052050OK7
30% | 20 | 5 | 20 | 50 | -5 | 12 | 7 | OK7 |  | 0,32052050OK7
20% | 20 | 5 | 20 | 30 | -5 | 20 | 7 | OK7 |  | 0,22052030OK7
20% | 20 | 5 | 20 | 50 | -10 | 0 | 7 | OK7 |  | 0,22052050OK7
10% | 20 | 5 | 20 | 30 | -10 | 2 | 6.4 | OK7 |  | 0,12052030OK7
10% | 20 | 5 | 20 | 30 | -10 | 7 | 6.9 | OK7 |  | 0,12052030OK7
- | - | - | - | - | -10 | 12 |  |  | Frys innan täck | -----Frys innan täck
- | - | - | - | - | -10 | 20 |  |  | Frys innan täck | -----Frys innan täck
Bas+0% | 15 | 5 | 20 | 30 | -15 | 0 | 6.5 | OK7 |  | Bas+0%1552030OK7
Bas+0% | 15 | 5 | 20 | 50 | -15 | 2 | 5 | OK7 |  | Bas+0%1552050OK7
- | - | - | - | - | -15 | 7 |  |  | Frys innan täck | -----Frys innan täck
- | - | - | - | - | -15 | 12 |  |  | Frys innan täck | -----Frys innan täck
- | - | - | - | - | -15 | 20 |  |  | Frys innan täck | -----Frys innan täck
- | - | - | - | - | -20 | 0 |  |  | Når ej 70% | -----Når ej 70%
- | - | - | - | - | -20 | 2 |  |  | Når ej 70% | -----Når ej 70%
- | - | - | - | - | -20 | 7 |  |  | Frys innan täck | -----Frys innan täck
- | - | - | - | - | -20 | 12 |  |  | Frys innan täck | -----Frys innan täck
- | - | - | - | - | -20 | 20 |  |  | Frys innan täck | -----Frys innan täck

## Bjälklag (C32-40)
Slagg mängd | Gjuttemperatur | Temperatur motgjutningsyta | Väderskydd, uppvärmning (ingen vind) | Täckning [mm] | Temperatur | Vind | <7 d och >70% [Dagar] | OK<7 dagar | Kommentar | Åtgärdskåd
40% | 15 | 20 | - | - | 20 | 0 | 5.9 | OK7 |  | 0,41520--OK7
40% | 15 | 20 | - | - | 20 | 2 | 6.5 | OK7 |  | 0,41520--OK7
40% | 15 | 20 | - | - | 20 | 7 | 6.7 | OK7 |  | 0,41520--OK7
40% | 15 | 20 | - | - | 20 | 12 | 6.8 | OK7 |  | 0,41520--OK7
40% | 15 | 20 | - | - | 20 | 20 | 6.8 | OK7 |  | 0,41520--OK7
30% | 15 | 15 | 0 | Presenning | 15 | 0 | 6.6 | OK7 |  | 0,315150PresenningOK7
20% | 15 | 15 | - | - | 15 | 2 | 6.5 | OK7 |  | 0,21515--OK7
20% | 15 | 15 | - | - | 15 | 7 | 6.9 | OK7 |  | 0,21515--OK7
20% | 15 | 15 | - | - | 15 | 12 | 7 | OK7 |  | 0,21515--OK7
20% | 15 | 15 | - | - | 15 | 20 | 7 | OK7 |  | 0,21515--OK7
10% | 15 | 10 | - | - | 10 | 0 | 5.7 | OK7 |  | 0,11510--OK7
10% | 15 | 10 | - | - | 10 | 2 | 6.9 | OK7 |  | 0,11510--OK7
10% | 15 | 10 | 0 | Presenning | 10 | 7 | 6.7 | OK7 |  | 0,115100PresenningOK7
10% | 15 | 10 | 0 | Presenning | 10 | 12 | 6.8 | OK7 |  | 0,115100PresenningOK7
10% | 15 | 10 | 0 | Presenning | 10 | 20 | 6.9 | OK7 |  | 0,115100PresenningOK7
40% | 20 | 5 | 20 | 10 | 5 | 0 | 6 | OK7 |  | 0,42052010OK7
40% | 20 | 5 | 20 | 10 | 5 | 2 | 6.6 | OK7 |  | 0,42052010OK7
40% | 20 | 5 | 20 | 10 | 5 | 7 | 7 | OK7 |  | 0,42052010OK7
40% | 20 | 5 | 20 | 20 | 5 | 12 | 5.8 | OK7 |  | 0,42052020OK7
40% | 20 | 5 | 20 | 20 | 5 | 20 | 5.8 | OK7 |  | 0,42052020OK7
40% | 20 | 5 | 20 | 20 | 0 | 0 | 6.8 | OK7 |  | 0,42052020OK7
40% | 20 | 5 | 20 | 30 | 0 | 2 | 6.5 | OK7 |  | 0,42052030OK7
40% | 20 | 5 | 20 | 30 | 0 | 7 | 6.7 | OK7 |  | 0,42052030OK7
40% | 20 | 5 | 20 | 30 | 0 | 12 | 6.8 | OK7 |  | 0,42052030OK7
40% | 20 | 5 | 20 | 30 | 0 | 20 | 6.9 | OK7 |  | 0,42052030OK7
30% | 20 | 5 | 20 | 30 | -5 | 0 | 6.9 | OK7 |  | 0,32052030OK7
30% | 20 | 5 | 20 | 50 | -5 | 2 | 6 | OK7 |  | 0,32052050OK7
30% | 20 | 5 | 20 | 50 | -5 | 7 | 6.2 | OK7 |  | 0,32052050OK7
30% | 20 | 5 | 20 | 50 | -5 | 12 | 6.3 | OK7 |  | 0,32052050OK7
30% | 20 | 5 | 20 | 50 | -5 | 20 | 6.4 | OK7 |  | 0,32052050OK7
20% | 20 | 5 | 20 | 50 | -10 | 0 | 6.1 | OK7 |  | 0,22052050OK7
20% | 20 | 5 | 20 | 50 | -10 | 2 | 6.4 | OK7 |  | 0,22052050OK7
20% | 20 | 5 | 20 | 50 | -10 | 7 | 6.8 | OK7 |  | 0,22052050OK7
- | - | - | - | - | -10 | 12 |  |  | Frys innan täck | -----Frys innan täck
- | - | - | - | - | -10 | 20 |  |  | Frys innan täck | -----Frys innan täck
10% | 15 | 5 | 20 | 50 | -15 | 0 | 6.8 | OK7 |  | 0,11552050OK7
Bas+0% | 15 | 5 | 20 | 30 | -15 | 2 | 6 | OK7 |  | Bas+0%1552030OK7
- | - | - | - | - | -15 | 7 |  |  | Frys innan täck | -----Frys innan täck
- | - | - | - | - | -15 | 12 |  |  | Frys innan täck | -----Frys innan täck
- | - | - | - | - | -15 | 20 |  |  | Frys innan täck | -----Frys innan täck
- | - | - | - | - | -20 | 0 |  |  | Når ej 70% | -----Når ej 70%
- | - | - | - | - | -20 | 2 |  |  | Når ej 70% | -----Når ej 70%
- | - | - | - | - | -20 | 7 |  |  | Frys innan täck | -----Frys innan täck
- | - | - | - | - | -20 | 12 |  |  | Frys innan täck | -----Frys innan täck
- | - | - | - | - | -20 | 20 |  |  | Frys innan täck | -----Frys innan täck

## Bjälklag (C35-45)
Slagg mängd | Gjuttemperatur | Temperatur motgjutningsyta | Väderskydd, uppvärmning (ingen vind) | Täckning [mm] | Temperatur | Vind | <7 d och >70% [Dagar] | OK<7 dagar | Kommentar | Åtgärdskåd
40% | 15 | 20 | - | - | 20 | 0 | 5.6 | OK7 |  | 0,41520--OK7
40% | 15 | 20 | - | - | 20 | 2 | 6.2 | OK7 |  | 0,41520--OK7
40% | 15 | 20 | - | - | 20 | 7 | 6.5 | OK7 |  | 0,41520--OK7
40% | 15 | 20 | - | - | 20 | 12 | 6.5 | OK7 |  | 0,41520--OK7
40% | 15 | 20 | - | - | 20 | 20 | 6.6 | OK7 |  | 0,41520--OK7
30% | 15 | 15 | - | - | 15 | 0 | 6.1 | OK7 |  | 0,31515--OK7
30% | 15 | 15 | - | - | 15 | 2 | 7 | OK7 |  | 0,31515--OK7
30% | 15 | 15 | 0 | Presenning | 15 | 7 | 6.8 | OK7 |  | 0,315150PresenningOK7
30% | 15 | 15 | 0 | Presenning | 15 | 12 | 6.9 | OK7 |  | 0,315150PresenningOK7
30% | 15 | 15 | 0 | Presenning | 15 | 20 | 7 | OK7 |  | 0,315150PresenningOK7
20% | 15 | 10 | - | - | 10 | 0 | 7 | OK7 |  | 0,21510--OK7
10% | 15 | 10 | - | - | 10 | 2 | 6.2 | OK7 |  | 0,11510--OK7
10% | 15 | 10 | - | - | 10 | 7 | 6.7 | OK7 |  | 0,11510--OK7
10% | 15 | 10 | - | - | 10 | 12 | 6.8 | OK7 |  | 0,11510--OK7
10% | 15 | 10 | - | - | 10 | 20 | 6.9 | OK7 |  | 0,11510--OK7
40% | 20 | 5 | 20 | 10 | 5 | 0 | 5.6 | OK7 |  | 0,42052010OK7
40% | 20 | 5 | 20 | 10 | 5 | 2 | 6.3 | OK7 |  | 0,42052010OK7
40% | 20 | 5 | 20 | 10 | 5 | 7 | 6.7 | OK7 |  | 0,42052010OK7
40% | 20 | 5 | 20 | 10 | 5 | 12 | 6.8 | OK7 |  | 0,42052010OK7
40% | 20 | 5 | 20 | 10 | 5 | 20 | 6.9 | OK7 |  | 0,42052010OK7
40% | 20 | 5 | 20 | 20 | 0 | 0 | 6.3 | OK7 |  | 0,42052020OK7
40% | 20 | 5 | 20 | 20 | 0 | 2 | 6.8 | OK7 |  | 0,42052020OK7
40% | 20 | 5 | 20 | 30 | 0 | 7 | 6.3 | OK7 |  | 0,42052030OK7
40% | 20 | 5 | 20 | 30 | 0 | 12 | 6.4 | OK7 |  | 0,42052030OK7
40% | 20 | 5 | 20 | 30 | 0 | 20 | 6.4 | OK7 |  | 0,42052030OK7
40% | 20 | 5 | 20 | 50 | -5 | 0 | 6.7 | OK7 |  | 0,42052050OK7
40% | 20 | 5 | 20 | 50 | -5 | 2 | 6.8 | OK7 |  | 0,42052050OK7
30% | 20 | 5 | 20 | 30 | -5 | 7 | 6.8 | OK7 |  | 0,32052030OK7
30% | 20 | 5 | 20 | 30 | -5 | 12 | 7 | OK7 |  | 0,32052030OK7
20% | 20 | 5 | 20 | 30 | -5 | 20 | 6.5 | OK7 |  | 0,22052030OK7
20% | 20 | 5 | 20 | 20 | -10 | 0 | 6.4 | OK7 |  | 0,22052020OK7
20% | 20 | 5 | 20 | 30 | -10 | 2 | 7 | OK7 |  | 0,22052030OK7
20% | 20 | 5 | 20 | 50 | -10 | 7 | 5.7 | OK7 |  | 0,22052050OK7
- | - | - | - | - | -10 | 12 |  |  | Frys innan täck | -----Frys innan täck
- | - | - | - | - | -10 | 20 |  |  | Frys innan täck | -----Frys innan täck
10% | 15 | 5 | 20 | 50 | -15 | 0 | 5.4 | OK7 |  | 0,11552050OK7
10% | 15 | 5 | 20 | 50 | -15 | 2 | 5.8 | OK7 |  | 0,11552050OK7
- | - | - | - | - | -15 | 7 |  |  | Frys innan täck | -----Frys innan täck
- | - | - | - | - | -15 | 12 |  |  | Frys innan täck | -----Frys innan täck
- | - | - | - | - | -15 | 20 |  |  | Frys innan täck | -----Frys innan täck
10% | 10 | 5 | 20 | 50 | -20 | 0 | 6.5 | OK7 |  | 0,11052050OK7
- | - | - | - | - | -20 | 2 |  |  | Når ej 70% | -----Når ej 70%
- | - | - | - | - | -20 | 7 |  |  | Frys innan täck | -----Frys innan täck
- | - | - | - | - | -20 | 12 |  |  | Frys innan täck | -----Frys innan täck
- | - | - | - | - | -20 | 20 |  |  | Frys innan täck | -----Frys innan täck

## Bjälklag (C40-50)
Slagg mängd | Gjuttemperatur | Temperatur motgjutningsyta | Väderskydd, uppvärmning (ingen vind) | Täckning [mm] | Temperatur | Vind | <7 d och >70% [Dagar] | OK<7 dagar | Kommentar | Åtgärdskåd
40% | 15 | 20 | - | - | 20 | 0 | 5.4 | OK7 |  | 0,41520--OK7
40% | 15 | 20 | - | - | 20 | 2 | 6 | OK7 |  | 0,41520--OK7
40% | 15 | 20 | - | - | 20 | 7 | 6.3 | OK7 |  | 0,41520--OK7
40% | 15 | 20 | - | - | 20 | 12 | 6.4 | OK7 |  | 0,41520--OK7
40% | 15 | 20 | - | - | 20 | 20 | 6.4 | OK7 |  | 0,41520--OK7
40% | 15 | 15 | 0 | Presenning | 15 | 0 | 7 | OK7 |  | 0,415150PresenningOK7
30% | 15 | 15 | - | - | 15 | 2 | 6.6 | OK7 |  | 0,31515--OK7
30% | 15 | 15 | - | - | 15 | 7 | 7 | OK7 |  | 0,31515--OK7
30% | 15 | 15 | - | - | 15 | 12 | 7 | OK7 |  | 0,31515--OK7
30% | 15 | 15 | 0 | - | 15 | 20 | 6.9 | OK7 |  | 0,315150-OK7
20% | 15 | 10 | - | - | 10 | 0 | 6.2 | OK7 |  | 0,21510--OK7
20% | 15 | 10 | 0 | Presenning | 10 | 2 | 6.8 | OK7 |  | 0,215100PresenningOK7
10% | 15 | 10 | - | - | 10 | 7 | 6 | OK7 |  | 0,11510--OK7
10% | 15 | 10 | - | - | 10 | 12 | 6.1 | OK7 |  | 0,11510--OK7
10% | 15 | 10 | - | - | 10 | 20 | 6.2 | OK7 |  | 0,11510--OK7
40% | 20 | 5 | 0 | 50 | 5 | 0 | 7 | OK7 |  | 0,4205050OK7
40% | 20 | 5 | 20 | 10 | 5 | 2 | 6 | OK7 |  | 0,42052010OK7
40% | 20 | 5 | 20 | 10 | 5 | 7 | 6.3 | OK7 |  | 0,42052010OK7
40% | 20 | 5 | 20 | 10 | 5 | 12 | 6.5 | OK7 |  | 0,42052010OK7
40% | 20 | 5 | 20 | 10 | 5 | 20 | 6.6 | OK7 |  | 0,42052010OK7
40% | 20 | 5 | 20 | 20 | 0 | 0 | 6 | OK7 |  | 0,42052020OK7
40% | 20 | 5 | 20 | 20 | 0 | 2 | 6.4 | OK7 |  | 0,42052020OK7
40% | 20 | 5 | 20 | 20 | 0 | 7 | 6.8 | OK7 |  | 0,42052020OK7
40% | 20 | 5 | 20 | 20 | 0 | 12 | 6.9 | OK7 |  | 0,42052020OK7
40% | 20 | 5 | 20 | 20 | 0 | 20 | 6.9 | OK7 |  | 0,42052020OK7
40% | 20 | 5 | 20 | 50 | -5 | 0 | 6.2 | OK7 |  | 0,42052050OK7
40% | 20 | 5 | 20 | 50 | -5 | 2 | 6.4 | OK7 |  | 0,42052050OK7
40% | 20 | 5 | 20 | 50 | -5 | 7 | 6.6 | OK7 |  | 0,42052050OK7
40% | 20 | 5 | 20 | 50 | -5 | 12 | 6.8 | OK7 |  | 0,42052050OK7
40% | 20 | 5 | 20 | 50 | -5 | 20 | 6.8 | OK7 |  | 0,42052050OK7
30% | 20 | 5 | 20 | 50 | -10 | 0 | 6.3 | OK7 |  | 0,32052050OK7
30% | 20 | 5 | 20 | 50 | -10 | 2 | 6.6 | OK7 |  | 0,32052050OK7
30% | 20 | 5 | 20 | 50 | -10 | 7 | 7 | OK7 |  | 0,32052050OK7
- | - | - | - | - | -10 | 12 |  |  | Frys innan täck | -----Frys innan täck
- | - | - | - | - | -10 | 20 |  |  | Frys innan täck | -----Frys innan täck
10% | 15 | 5 | 20 | 30 | -15 | 0 | 5.8 | OK7 |  | 0,11552030OK7
10% | 15 | 5 | 20 | 30 | -15 | 2 | 6.7 | OK7 |  | 0,11552030OK7
- | - | - | - | - | -15 | 7 |  |  | Frys innan täck | -----Frys innan täck
- | - | - | - | - | -15 | 12 |  |  | Frys innan täck | -----Frys innan täck
- | - | - | - | - | -15 | 20 |  |  | Frys innan täck | -----Frys innan täck
Bas+0% | 10 | 5 | 20 | 50 | -20 | 0 | 4.2 | OK7 |  | Bas+0%1052050OK7
Bas+0% | 10 | 5 | 20 | 50 | -20 | 2 | 4.8 | OK7 |  | Bas+0%1052050OK7
- | - | - | - | - | -20 | 7 |  |  | Frys innan täck | -----Frys innan täck
- | - | - | - | - | -20 | 12 |  |  | Frys innan täck | -----Frys innan täck
- | - | - | - | - | -20 | 20 |  |  | Frys innan täck | -----Frys innan täck

## Data till Lathund, Kådgenererin
Temperatur | Vind | C20/25 | C25/30 | C28/25 | C30/37 | C32/40 | C35/45 | C40/50 | Temperatur | Vind | Column1 | Åtgärdskåd | Åtgärdssvårighet | Nummer
20 | 0 | 0,315 °C20 °CVindskyddPresenningOK7 | 0,415200PresenningOK7 | 0,41520--OK7 | 0,41520--OK7 | 0,41520--OK7 | 0,41520--OK7 | 0,41520--OK7 |  |  |  | 0,41520--OK7 | 1 | 1 | 1 | 0,315200PresenningOK7
20 | 2 | 0,215 °C20 °C--OK7 | 0,31520--OK7 | 0,41520--OK7 | 0,41520--OK7 | 0,41520--OK7 | 0,41520--OK7 | 0,41520--OK7 |  |  |  | 0,415200-OK7 | 2 | 2 | 2 | 0,21520--OK7
20 | 7 | 0,215 °C20 °C--OK7 | 0,31520--OK7 | 0,415200PresenningOK7 | 0,41520--OK7 | 0,41520--OK7 | 0,41520--OK7 | 0,41520--OK7 |  |  |  | 0,415150PresenningOK7 | 3 | 3 | 3 | 0,11515--OK7
20 | 12 | 0,215 °C20 °C--OK7 | 0,31520--OK7 | 0,415200PresenningOK7 | 0,41520--OK7 | 0,41520--OK7 | 0,41520--OK7 | 0,41520--OK7 |  |  |  | 0,415200PresenningOK7 | 4 | 4 | 4 | 0,115150-OK7
20 | 20 | 0,215 °C20 °C--OK7 | 0,31520--OK7 | 0,415200PresenningOK7 | 0,415200-OK7 | 0,41520--OK7 | 0,41520--OK7 | 0,41520--OK7 |  |  |  | 0,4205050OK7 | 5 | 5 | 5 | 0,115150PresenningOK7
15 | 0 | 0,115 °C20 °C--OK7 | 0,11515--OK7 | 0,21515--OK7 | 0,21515--OK7 | 0,315150PresenningOK7 | 0,31515--OK7 | 0,415150PresenningOK7 |  |  |  | 0,42052010OK7 | 6 | 6 | 6 | Bas+0%1510--OK7
15 | 2 | 0,115 °C20 °CVindskydd-OK7 | 0,11515--OK7 | 0,215150-OK7 | 0,21515--OK7 | 0,21515--OK7 | 0,31515--OK7 | 0,31515--OK7 |  |  |  | 0,42052020OK7 | 7 | 7 | 7 | Bas+0%15100-OK7
15 | 7 | 0,115 °C20 °CVindskydd-OK7 | 0,11515--OK7 | 0,11515--OK7 | 0,215150PresenningOK7 | 0,21515--OK7 | 0,315150PresenningOK7 | 0,31515--OK7 |  |  |  | 0,42052030OK7 | 8 | 8 | 8 | -----Når ej 70%
15 | 12 | 0,115 °C20 °CVindskyddPresenningOK7 | 0,11515--OK7 | 0,11515--OK7 | 0,215150PresenningOK7 | 0,21515--OK7 | 0,315150PresenningOK7 | 0,31515--OK7 |  |  |  | 0,42052050OK7 | 9 | 9 | 9 | 0,42052030OK7
15 | 20 | 0,115 °C20 °CVindskyddPresenningOK7 | 0,11515--OK7 | 0,11515--OK7 | 0,215150PresenningOK7 | 0,21515--OK7 | 0,315150PresenningOK7 | 0,315150-OK7 |  |  |  | 0,31515--OK7 | 10 | 10 | 10 | 0,42052050OK7
10 | 0 | Bas+0%15 °C20 °C--OK7 | Bas+0%1510--OK7 | 0,11510--OK7 | 0,11510--OK7 | 0,11510--OK7 | 0,21510--OK7 | 0,21510--OK7 |  |  |  | 0,31520--OK7 | 11 | 11 | 11 | 0,32052050OK7
10 | 2 | Bas+0%15 °C20 °CVindskydd-OK7 | Bas+0%1510--OK7 | Bas+0%1510--OK7 | 0,115100PresenningOK7 | 0,11510--OK7 | 0,11510--OK7 | 0,215100PresenningOK7 |  |  |  | 0,315150-OK7 | 12 | 12 | 12 | 0,22052050OK7
10 | 7 | -----Når ej 70% | Bas+0%1510--OK7 | Bas+0%1510--OK7 | Bas+0%1510--OK7 | 0,115100PresenningOK7 | 0,11510--OK7 | 0,11510--OK7 |  |  |  | 0,315150PresenningOK7 | 13 | 13 | 13 | 0,12052030OK7
10 | 12 | -----Når ej 70% | Bas+0%15100-OK7 | Bas+0%1510--OK7 | Bas+0%1510--OK7 | 0,115100PresenningOK7 | 0,11510--OK7 | 0,11510--OK7 |  |  |  | 0,315200PresenningOK7 | 14 | 14 | 14 | 0,12052050OK7
10 | 20 | -----Når ej 70% | Bas+0%15100-OK7 | Bas+0%1510--OK7 | Bas+0%1510--OK7 | 0,115100PresenningOK7 | 0,11510--OK7 | 0,11510--OK7 |  |  |  | 0,32052010OK7 | 15 | 15 | 15 | Bas+0%2052030OK7
5 | 0 | 0,4205Vindskydd och 20 °C uppvärmning30 mmOK7 | 0,42052020OK7 | 0,42052010OK7 | 0,42052010OK7 | 0,42052010OK7 | 0,42052010OK7 | 0,4205050OK7 |  |  |  | 0,32052030OK7 | 16 | 16 | 16 | Bas+0%2052050OK7
5 | 2 | 0,4205Vindskydd och 20 °C uppvärmning30 mmOK7 | 0,42052020OK7 | 0,42052020OK7 | 0,42052010OK7 | 0,42052010OK7 | 0,42052010OK7 | 0,42052010OK7 |  |  |  | 0,32052050OK7 | 17 | 17 | 17 | -----Frys innan täck
5 | 7 | 0,4205Vindskydd och 20 °C uppvärmning50 mmOK7 | 0,42052030OK7 | 0,42052020OK7 | 0,42052020OK7 | 0,42052010OK7 | 0,42052010OK7 | 0,42052010OK7 |  |  |  | 0,21510--OK7 | 18 | 18 | 18 | 0,415200PresenningOK7
5 | 12 | 0,4205Vindskydd och 20 °C uppvärmning50 mmOK7 | 0,42052030OK7 | 0,42052020OK7 | 0,42052020OK7 | 0,42052020OK7 | 0,42052010OK7 | 0,42052010OK7 |  |  |  | 0,21515--OK7 | 19 | 19 | 19 | 0,31520--OK7
5 | 20 | 0,4205Vindskydd och 20 °C uppvärmning50 mmOK7 | 0,42052030OK7 | 0,42052020OK7 | 0,42052020OK7 | 0,42052020OK7 | 0,42052010OK7 | 0,42052010OK7 |  |  |  | 0,21520--OK7 | 20 | 20 | 20 | 0,42052020OK7
0 | 0 | 0,3205Vindskydd och 20 °C uppvärmning50 mmOK7 | 0,42052050OK7 | 0,42052020OK7 | 0,42052030OK7 | 0,42052020OK7 | 0,42052020OK7 | 0,42052020OK7 |  |  |  | 0,215150-OK7 | 21 | 21 | 21 | 0,32052030OK7
0 | 2 | 0,3205Vindskydd och 20 °C uppvärmning50 mmOK7 | 0,32052030OK7 | 0,42052050OK7 | 0,42052030OK7 | 0,42052030OK7 | 0,42052020OK7 | 0,42052020OK7 |  |  |  | 0,215100PresenningOK7 | 22 | 22 | 22 | 0,32052010OK7
0 | 7 | 0,2205Vindskydd och 20 °C uppvärmning50 mmOK7 | 0,32052050OK7 | 0,42052050OK7 | 0,42052050OK7 | 0,42052030OK7 | 0,42052030OK7 | 0,42052020OK7 |  |  |  | 0,215150PresenningOK7 | 23 | 23 | 23 | Bas+0%1552050OK7
0 | 12 | 0,2205Vindskydd och 20 °C uppvärmning50 mmOK7 | 0,32052050OK7 | 0,42052050OK7 | 0,42052050OK7 | 0,42052030OK7 | 0,42052030OK7 | 0,42052020OK7 |  |  |  | 0,22052020OK7 | 24 | 24 | 24 | 0,41520--OK7
0 | 20 | 0,2205Vindskydd och 20 °C uppvärmning50 mmOK7 | 0,32052010OK7 | 0,42052050OK7 | 0,42052050OK7 | 0,42052030OK7 | 0,42052030OK7 | 0,42052020OK7 |  |  |  | 0,22052030OK7 | 25 | 25 | 25 | 0,21515--OK7
-5 | 0 | 0,1205Vindskydd och 20 °C uppvärmning30 mmOK7 | 0,22052050OK7 | 0,32052050OK7 | 0,32052050OK7 | 0,32052030OK7 | 0,42052050OK7 | 0,42052050OK7 |  |  |  | 0,22052050OK7 | 26 | 26 | 26 | 0,215150-OK7
-5 | 2 | 0,1205Vindskydd och 20 °C uppvärmning30 mmOK7 | 0,22052050OK7 | 0,32052050OK7 | 0,32052050OK7 | 0,32052050OK7 | 0,42052050OK7 | 0,42052050OK7 |  |  |  | 0,11515--OK7 | 27 | 27 | 27 | 0,11510--OK7
-5 | 7 | 0,1205Vindskydd och 20 °C uppvärmning50 mmOK7 | 0,12052030OK7 | 0,22052050OK7 | 0,32052050OK7 | 0,32052050OK7 | 0,32052030OK7 | 0,42052050OK7 |  |  |  | 0,11510--OK7 | 28 | 28 | 28 | 0,42052010OK7
-5 | 12 | 0,1205Vindskydd och 20 °C uppvärmning50 mmOK7 | 0,12052030OK7 | 0,22052050OK7 | 0,32052050OK7 | 0,32052050OK7 | 0,32052030OK7 | 0,42052050OK7 |  |  |  | 0,115150-OK7 | 29 | 29 | 29 | 0,415200-OK7
-5 | 20 | 0,1205Vindskydd och 20 °C uppvärmning50 mmOK7 | 0,12052030OK7 | 0,22052050OK7 | 0,22052030OK7 | 0,32052050OK7 | 0,22052030OK7 | 0,42052050OK7 |  |  |  | 0,115150PresenningOK7 | 30 | 30 | 30 | 0,215150PresenningOK7
-10 | 0 | Bas+0%205Vindskydd och 20 °C uppvärmning30 mmOK7 | 0,12052050OK7 | 0,12052030OK7 | 0,22052050OK7 | 0,22052050OK7 | 0,22052020OK7 | 0,32052050OK7 |  |  |  | 0,115100PresenningOK7 | 31 | 31 | 31 | 0,115100PresenningOK7
-10 | 2 | Bas+0%205Vindskydd och 20 °C uppvärmning30 mmOK7 | 0,12052050OK7 | 0,12052030OK7 | 0,12052030OK7 | 0,22052050OK7 | 0,22052030OK7 | 0,32052050OK7 |  |  |  | 0,12052030OK7 | 32 | 32 | 32 | 0,22052030OK7
-10 | 7 | Bas+0%205Vindskydd och 20 °C uppvärmning50 mmOK7 | Bas+0%2052030OK7 | 0,12052050OK7 | 0,12052030OK7 | 0,22052050OK7 | 0,22052050OK7 | 0,32052050OK7 |  |  |  | 0,11552030OK7 | 33 | 33 | 33 | Bas+0%1552030OK7
-10 | 12 | -----Frys innan täck | -----Frys innan täck | -----Frys innan täck | -----Frys innan täck | -----Frys innan täck | -----Frys innan täck | -----Frys innan täck |  |  |  | 0,12052050OK7 | 34 | 34 | 34 | 0,315150PresenningOK7
-10 | 20 | -----Frys innan täck | -----Frys innan täck | -----Frys innan täck | -----Frys innan täck | -----Frys innan täck | -----Frys innan täck | -----Frys innan täck |  |  |  | 0,11552050OK7 | 35 | 35 | 35 | 0,11552050OK7
-15 | 0 | -----Når ej 70% | Bas+0%1552050OK7 | Bas+0%1552050OK7 | Bas+0%1552030OK7 | 0,11552050OK7 | 0,11552050OK7 | 0,11552030OK7 |  |  |  | 0,11052050OK7 | 36 | 36 | 36 | 0,31515--OK7
-15 | 2 | -----Når ej 70% | -----Når ej 70% | Bas+0%1552050OK7 | Bas+0%1552050OK7 | Bas+0%1552030OK7 | 0,11552050OK7 | 0,11552030OK7 |  |  |  | Bas+0%1510--OK7 | 37 | 37 | 37 | 0,21510--OK7
-15 | 7 | -----Frys innan täck | -----Frys innan täck | -----Frys innan täck | -----Frys innan täck | -----Frys innan täck | -----Frys innan täck | -----Frys innan täck |  |  |  | Bas+0%15100-OK7 | 38 | 38 | 38 | 0,22052020OK7
-15 | 12 | -----Frys innan täck | -----Frys innan täck | -----Frys innan täck | -----Frys innan täck | -----Frys innan täck | -----Frys innan täck | -----Frys innan täck |  |  |  | Bas+0%2052030OK7 | 39 | 39 | 39 | 0,11052050OK7
-15 | 20 | -----Frys innan täck | -----Frys innan täck | -----Frys innan täck | -----Frys innan täck | -----Frys innan täck | -----Frys innan täck | -----Frys innan täck |  |  |  | Bas+0%1552030OK7 | 40 | 40 | 40 | 0,415150PresenningOK7
-20 | 0 | -----Når ej 70% | -----Når ej 70% | -----Når ej 70% | -----Når ej 70% | -----Når ej 70% | 0,11052050OK7 | Bas+0%1052050OK7 |  |  |  | Bas+0%2052050OK7 | 41 | 41 | 41 | 0,315150-OK7
-20 | 2 | -----Når ej 70% | -----Når ej 70% | -----Når ej 70% | -----Når ej 70% | -----Når ej 70% | -----Når ej 70% | Bas+0%1052050OK7 |  |  |  | Bas+0%1552050OK7 | 42 | 42 | 42 | 0,215100PresenningOK7
-20 | 7 | -----Frys innan täck | -----Frys innan täck | -----Frys innan täck | -----Frys innan täck | -----Frys innan täck | -----Frys innan täck | -----Frys innan täck |  |  |  | Bas+0%1052050OK7 | 43 | 43 | 43 | 0,4205050OK7
-20 | 12 | -----Frys innan täck | -----Frys innan täck | -----Frys innan täck | -----Frys innan täck | -----Frys innan täck | -----Frys innan täck | -----Frys innan täck |  |  |  | -----Når ej 70% | 44 | 44 | 44 | 0,11552030OK7
-20 | 20 | -----Frys innan täck | -----Frys innan täck | -----Frys innan täck | -----Frys innan täck | -----Frys innan täck | -----Frys innan täck | -----Frys innan täck |  |  |  | -----Frys innan täck | 45 | 45 | 45 | Bas+0%1052050OK7
[9 empty] | 20 | 0 | C20/25 | 0,315 °C20 °CVindskyddPresenningOK7 |  | 46 | 1
[9 empty] | 20 | 2 |  | 0,215 °C20 °C--OK7 |  | 47 | 2
[9 empty] | 20 | 7 |  | 0,215 °C20 °C--OK7 |  | 47 | 2
[9 empty] | 20 | 12 |  | 0,215 °C20 °C--OK7 |  | 47 | 2
[9 empty] | 20 | 20 |  | 0,215 °C20 °C--OK7 |  | 47 | 2
[9 empty] | 15 | 0 |  | 0,115 °C20 °C--OK7 |  | 48 | 3
[9 empty] | 15 | 2 |  | 0,115 °C20 °CVindskydd-OK7 |  | 49 | 4
[9 empty] | 15 | 7 |  | 0,115 °C20 °CVindskydd-OK7 |  | 49 | 4
[9 empty] | 15 | 12 |  | 0,115 °C20 °CVindskyddPresenningOK7 |  | 50 | 5
[9 empty] | 15 | 20 |  | 0,115 °C20 °CVindskyddPresenningOK7 |  | 50 | 5
[9 empty] | 10 | 0 |  | Bas+0%15 °C20 °C--OK7 |  | 51 | 6
[9 empty] | 10 | 2 |  | Bas+0%15 °C20 °CVindskydd-OK7 |  | 52 | 7
[9 empty] | 10 | 7 |  | -----Når ej 70% |  | 44 | 8
[9 empty] | 10 | 12 |  | -----Når ej 70% |  | 44 | 8
[9 empty] | 10 | 20 |  | -----Når ej 70% |  | 44 | 8
[9 empty] | 5 | 0 |  | 0,4205Vindskydd och 20 °C uppvärmning30 mmOK7 |  | 53 | 9
[9 empty] | 5 | 2 |  | 0,4205Vindskydd och 20 °C uppvärmning30 mmOK7 |  | 53 | 9
[9 empty] | 5 | 7 |  | 0,4205Vindskydd och 20 °C uppvärmning50 mmOK7 |  | 54 | 10
[9 empty] | 5 | 12 |  | 0,4205Vindskydd och 20 °C uppvärmning50 mmOK7 |  | 54 | 10
[9 empty] | 5 | 20 |  | 0,4205Vindskydd och 20 °C uppvärmning50 mmOK7 |  | 54 | 10
[9 empty] | 0 | 0 |  | 0,3205Vindskydd och 20 °C uppvärmning50 mmOK7 |  | 55 | 11
[9 empty] | 0 | 2 |  | 0,3205Vindskydd och 20 °C uppvärmning50 mmOK7 |  | 55 | 11
[9 empty] | 0 | 7 |  | 0,2205Vindskydd och 20 °C uppvärmning50 mmOK7 |  | 56 | 12
[9 empty] | 0 | 12 |  | 0,2205Vindskydd och 20 °C uppvärmning50 mmOK7 |  | 56 | 12
[9 empty] | 0 | 20 |  | 0,2205Vindskydd och 20 °C uppvärmning50 mmOK7 |  | 56 | 12
[9 empty] | -5 | 0 |  | 0,1205Vindskydd och 20 °C uppvärmning30 mmOK7 |  | 57 | 13
[9 empty] | -5 | 2 |  | 0,1205Vindskydd och 20 °C uppvärmning30 mmOK7 |  | 57 | 13
[9 empty] | -5 | 7 |  | 0,1205Vindskydd och 20 °C uppvärmning50 mmOK7 |  | 58 | 14
[9 empty] | -5 | 12 |  | 0,1205Vindskydd och 20 °C uppvärmning50 mmOK7 |  | 58 | 14
[9 empty] | -5 | 20 |  | 0,1205Vindskydd och 20 °C uppvärmning50 mmOK7 |  | 58 | 14
[9 empty] | -10 | 0 |  | Bas+0%205Vindskydd och 20 °C uppvärmning30 mmOK7 |  | 59 | 15
[9 empty] | -10 | 2 |  | Bas+0%205Vindskydd och 20 °C uppvärmning30 mmOK7 |  | 59 | 15
[9 empty] | -10 | 7 |  | Bas+0%205Vindskydd och 20 °C uppvärmning50 mmOK7 |  | 60 | 16
[9 empty] | -10 | 12 |  | -----Frys innan täck |  | 45 | 17
[9 empty] | -10 | 20 |  | -----Frys innan täck |  | 45 | 17
[9 empty] | -15 | 0 |  | -----Når ej 70% |  | 44 | 8
[9 empty] | -15 | 2 |  | -----Når ej 70% |  | 44 | 8
[9 empty] | -15 | 7 |  | -----Frys innan täck |  | 45 | 17
[9 empty] | -15 | 12 |  | -----Frys innan täck |  | 45 | 17
[9 empty] | -15 | 20 |  | -----Frys innan täck |  | 45 | 17
[9 empty] | -20 | 0 |  | -----Når ej 70% |  | 44 | 8
[9 empty] | -20 | 2 |  | -----Når ej 70% |  | 44 | 8
[9 empty] | -20 | 7 |  | -----Frys innan täck |  | 45 | 17
[9 empty] | -20 | 12 |  | -----Frys innan täck |  | 45 | 17
[9 empty] | -20 | 20 |  | -----Frys innan täck |  | 45 | 17
[9 empty] | 20 | 0 | C25/30 | 0,415200PresenningOK7 |  | 4 | 18
[9 empty] | 20 | 2 |  | 0,31520--OK7 |  | 11 | 19
[9 empty] | 20 | 7 |  | 0,31520--OK7 |  | 11 | 19
[9 empty] | 20 | 12 |  | 0,31520--OK7 |  | 11 | 19
[9 empty] | 20 | 20 |  | 0,31520--OK7 |  | 11 | 19
[9 empty] | 15 | 0 |  | 0,11515--OK7 |  | 27 | 20
[9 empty] | 15 | 2 |  | 0,11515--OK7 |  | 27 | 20
[9 empty] | 15 | 7 |  | 0,11515--OK7 |  | 27 | 20
[9 empty] | 15 | 12 |  | 0,11515--OK7 |  | 27 | 20
[9 empty] | 15 | 20 |  | 0,11515--OK7 |  | 27 | 20
[9 empty] | 10 | 0 |  | Bas+0%1510--OK7 |  | 37 | 21
[9 empty] | 10 | 2 |  | Bas+0%1510--OK7 |  | 37 | 21
[9 empty] | 10 | 7 |  | Bas+0%1510--OK7 |  | 37 | 21
[9 empty] | 10 | 12 |  | Bas+0%15100-OK7 |  | 38 | 22
[9 empty] | 10 | 20 |  | Bas+0%15100-OK7 |  | 38 | 22
[9 empty] | 5 | 0 |  | 0,42052020OK7 |  | 7 | 23
[9 empty] | 5 | 2 |  | 0,42052020OK7 |  | 7 | 23
[9 empty] | 5 | 7 |  | 0,42052030OK7 |  | 8 | 24
[9 empty] | 5 | 12 |  | 0,42052030OK7 |  | 8 | 24
[9 empty] | 5 | 20 |  | 0,42052030OK7 |  | 8 | 24
[9 empty] | 0 | 0 |  | 0,42052050OK7 |  | 9 | 25
[9 empty] | 0 | 2 |  | 0,32052030OK7 |  | 16 | 26
[9 empty] | 0 | 7 |  | 0,32052050OK7 |  | 17 | 27
[9 empty] | 0 | 12 |  | 0,32052050OK7 |  | 17 | 27
[9 empty] | 0 | 20 |  | 0,32052010OK7 |  | 15 | 28
[9 empty] | -5 | 0 |  | 0,22052050OK7 |  | 26 | 29
[9 empty] | -5 | 2 |  | 0,22052050OK7 |  | 26 | 29
[9 empty] | -5 | 7 |  | 0,12052030OK7 |  | 32 | 30
[9 empty] | -5 | 12 |  | 0,12052030OK7 |  | 32 | 30
[9 empty] | -5 | 20 |  | 0,12052030OK7 |  | 32 | 30
[9 empty] | -10 | 0 |  | 0,12052050OK7 |  | 34 | 31
[9 empty] | -10 | 2 |  | 0,12052050OK7 |  | 34 | 31
[9 empty] | -10 | 7 |  | Bas+0%2052030OK7 |  | 39 | 32
[9 empty] | -10 | 12 |  | -----Frys innan täck |  | 45 | 17
[9 empty] | -10 | 20 |  | -----Frys innan täck |  | 45 | 17
[9 empty] | -15 | 0 |  | Bas+0%1552050OK7 |  | 42 | 33
[9 empty] | -15 | 2 |  | -----Når ej 70% |  | 44 | 8
[9 empty] | -15 | 7 |  | -----Frys innan täck |  | 45 | 17
[9 empty] | -15 | 12 |  | -----Frys innan täck |  | 45 | 17
[9 empty] | -15 | 20 |  | -----Frys innan täck |  | 45 | 17
[9 empty] | -20 | 0 |  | -----Når ej 70% |  | 44 | 8
[9 empty] | -20 | 2 |  | -----Når ej 70% |  | 44 | 8
[9 empty] | -20 | 7 |  | -----Frys innan täck |  | 45 | 17
[9 empty] | -20 | 12 |  | -----Frys innan täck |  | 45 | 17
[9 empty] | -20 | 20 |  | -----Frys innan täck |  | 45 | 17
[9 empty] | 20 | 0 | C28/25 | 0,41520--OK7 |  | 1 | 34
[9 empty] | 20 | 2 |  | 0,41520--OK7 |  | 1 | 34
[9 empty] | 20 | 7 |  | 0,415200PresenningOK7 |  | 4 | 18
[9 empty] | 20 | 12 |  | 0,415200PresenningOK7 |  | 4 | 18
[9 empty] | 20 | 20 |  | 0,415200PresenningOK7 |  | 4 | 18
[9 empty] | 15 | 0 |  | 0,21515--OK7 |  | 19 | 35
[9 empty] | 15 | 2 |  | 0,215150-OK7 |  | 21 | 36
[9 empty] | 15 | 7 |  | 0,11515--OK7 |  | 27 | 20
[9 empty] | 15 | 12 |  | 0,11515--OK7 |  | 27 | 20
[9 empty] | 15 | 20 |  | 0,11515--OK7 |  | 27 | 20
[9 empty] | 10 | 0 |  | 0,11510--OK7 |  | 28 | 37
[9 empty] | 10 | 2 |  | Bas+0%1510--OK7 |  | 37 | 21
[9 empty] | 10 | 7 |  | Bas+0%1510--OK7 |  | 37 | 21
[9 empty] | 10 | 12 |  | Bas+0%1510--OK7 |  | 37 | 21
[9 empty] | 10 | 20 |  | Bas+0%1510--OK7 |  | 37 | 21
[9 empty] | 5 | 0 |  | 0,42052010OK7 |  | 6 | 38
[9 empty] | 5 | 2 |  | 0,42052020OK7 |  | 7 | 23
[9 empty] | 5 | 7 |  | 0,42052020OK7 |  | 7 | 23
[9 empty] | 5 | 12 |  | 0,42052020OK7 |  | 7 | 23
[9 empty] | 5 | 20 |  | 0,42052020OK7 |  | 7 | 23
[9 empty] | 0 | 0 |  | 0,42052020OK7 |  | 7 | 23
[9 empty] | 0 | 2 |  | 0,42052050OK7 |  | 9 | 25
[9 empty] | 0 | 7 |  | 0,42052050OK7 |  | 9 | 25
[9 empty] | 0 | 12 |  | 0,42052050OK7 |  | 9 | 25
[9 empty] | 0 | 20 |  | 0,42052050OK7 |  | 9 | 25
[9 empty] | -5 | 0 |  | 0,32052050OK7 |  | 17 | 27
[9 empty] | -5 | 2 |  | 0,32052050OK7 |  | 17 | 27
[9 empty] | -5 | 7 |  | 0,22052050OK7 |  | 26 | 29
[9 empty] | -5 | 12 |  | 0,22052050OK7 |  | 26 | 29
[9 empty] | -5 | 20 |  | 0,22052050OK7 |  | 26 | 29
[9 empty] | -10 | 0 |  | 0,12052030OK7 |  | 32 | 30
[9 empty] | -10 | 2 |  | 0,12052030OK7 |  | 32 | 30
[9 empty] | -10 | 7 |  | 0,12052050OK7 |  | 34 | 31
[9 empty] | -10 | 12 |  | -----Frys innan täck |  | 45 | 17
[9 empty] | -10 | 20 |  | -----Frys innan täck |  | 45 | 17
[9 empty] | -15 | 0 |  | Bas+0%1552050OK7 |  | 42 | 33
[9 empty] | -15 | 2 |  | Bas+0%1552050OK7 |  | 42 | 33
[9 empty] | -15 | 7 |  | -----Frys innan täck |  | 45 | 17
[9 empty] | -15 | 12 |  | -----Frys innan täck |  | 45 | 17
[9 empty] | -15 | 20 |  | -----Frys innan täck |  | 45 | 17
[9 empty] | -20 | 0 |  | -----Når ej 70% |  | 44 | 8
[9 empty] | -20 | 2 |  | -----Når ej 70% |  | 44 | 8
[9 empty] | -20 | 7 |  | -----Frys innan täck |  | 45 | 17
[9 empty] | -20 | 12 |  | -----Frys innan täck |  | 45 | 17
[9 empty] | -20 | 20 |  | -----Frys innan täck |  | 45 | 17
[9 empty] | 20 | 0 | C30/37 | 0,41520--OK7 |  | 1 | 34
[9 empty] | 20 | 2 |  | 0,41520--OK7 |  | 1 | 34
[9 empty] | 20 | 7 |  | 0,41520--OK7 |  | 1 | 34
[9 empty] | 20 | 12 |  | 0,41520--OK7 |  | 1 | 34
[9 empty] | 20 | 20 |  | 0,415200-OK7 |  | 2 | 39
[9 empty] | 15 | 0 |  | 0,21515--OK7 |  | 19 | 35
[9 empty] | 15 | 2 |  | 0,21515--OK7 |  | 19 | 35
[9 empty] | 15 | 7 |  | 0,215150PresenningOK7 |  | 23 | 40
[9 empty] | 15 | 12 |  | 0,215150PresenningOK7 |  | 23 | 40
[9 empty] | 15 | 20 |  | 0,215150PresenningOK7 |  | 23 | 40
[9 empty] | 10 | 0 |  | 0,11510--OK7 |  | 28 | 37
[9 empty] | 10 | 2 |  | 0,115100PresenningOK7 |  | 31 | 41
[9 empty] | 10 | 7 |  | Bas+0%1510--OK7 |  | 37 | 21
[9 empty] | 10 | 12 |  | Bas+0%1510--OK7 |  | 37 | 21
[9 empty] | 10 | 20 |  | Bas+0%1510--OK7 |  | 37 | 21
[9 empty] | 5 | 0 |  | 0,42052010OK7 |  | 6 | 38
[9 empty] | 5 | 2 |  | 0,42052010OK7 |  | 6 | 38
[9 empty] | 5 | 7 |  | 0,42052020OK7 |  | 7 | 23
[9 empty] | 5 | 12 |  | 0,42052020OK7 |  | 7 | 23
[9 empty] | 5 | 20 |  | 0,42052020OK7 |  | 7 | 23
[9 empty] | 0 | 0 |  | 0,42052030OK7 |  | 8 | 24
[9 empty] | 0 | 2 |  | 0,42052030OK7 |  | 8 | 24
[9 empty] | 0 | 7 |  | 0,42052050OK7 |  | 9 | 25
[9 empty] | 0 | 12 |  | 0,42052050OK7 |  | 9 | 25
[9 empty] | 0 | 20 |  | 0,42052050OK7 |  | 9 | 25
[9 empty] | -5 | 0 |  | 0,32052050OK7 |  | 17 | 27
[9 empty] | -5 | 2 |  | 0,32052050OK7 |  | 17 | 27
[9 empty] | -5 | 7 |  | 0,32052050OK7 |  | 17 | 27
[9 empty] | -5 | 12 |  | 0,32052050OK7 |  | 17 | 27
[9 empty] | -5 | 20 |  | 0,22052030OK7 |  | 25 | 42
[9 empty] | -10 | 0 |  | 0,22052050OK7 |  | 26 | 29
[9 empty] | -10 | 2 |  | 0,12052030OK7 |  | 32 | 30
[9 empty] | -10 | 7 |  | 0,12052030OK7 |  | 32 | 30
[9 empty] | -10 | 12 |  | -----Frys innan täck |  | 45 | 17
[9 empty] | -10 | 20 |  | -----Frys innan täck |  | 45 | 17
[9 empty] | -15 | 0 |  | Bas+0%1552030OK7 |  | 40 | 43
[9 empty] | -15 | 2 |  | Bas+0%1552050OK7 |  | 42 | 33
[9 empty] | -15 | 7 |  | -----Frys innan täck |  | 45 | 17
[9 empty] | -15 | 12 |  | -----Frys innan täck |  | 45 | 17
[9 empty] | -15 | 20 |  | -----Frys innan täck |  | 45 | 17
[9 empty] | -20 | 0 |  | -----Når ej 70% |  | 44 | 8
[9 empty] | -20 | 2 |  | -----Når ej 70% |  | 44 | 8
[9 empty] | -20 | 7 |  | -----Frys innan täck |  | 45 | 17
[9 empty] | -20 | 12 |  | -----Frys innan täck |  | 45 | 17
[9 empty] | -20 | 20 |  | -----Frys innan täck |  | 45 | 17
[9 empty] | 20 | 0 | C32/40 | 0,41520--OK7 |  | 1 | 34
[9 empty] | 20 | 2 |  | 0,41520--OK7 |  | 1 | 34
[9 empty] | 20 | 7 |  | 0,41520--OK7 |  | 1 | 34
[9 empty] | 20 | 12 |  | 0,41520--OK7 |  | 1 | 34
[9 empty] | 20 | 20 |  | 0,41520--OK7 |  | 1 | 34
[9 empty] | 15 | 0 |  | 0,315150PresenningOK7 |  | 13 | 44
[9 empty] | 15 | 2 |  | 0,21515--OK7 |  | 19 | 35
[9 empty] | 15 | 7 |  | 0,21515--OK7 |  | 19 | 35
[9 empty] | 15 | 12 |  | 0,21515--OK7 |  | 19 | 35
[9 empty] | 15 | 20 |  | 0,21515--OK7 |  | 19 | 35
[9 empty] | 10 | 0 |  | 0,11510--OK7 |  | 28 | 37
[9 empty] | 10 | 2 |  | 0,11510--OK7 |  | 28 | 37
[9 empty] | 10 | 7 |  | 0,115100PresenningOK7 |  | 31 | 41
[9 empty] | 10 | 12 |  | 0,115100PresenningOK7 |  | 31 | 41
[9 empty] | 10 | 20 |  | 0,115100PresenningOK7 |  | 31 | 41
[9 empty] | 5 | 0 |  | 0,42052010OK7 |  | 6 | 38
[9 empty] | 5 | 2 |  | 0,42052010OK7 |  | 6 | 38
[9 empty] | 5 | 7 |  | 0,42052010OK7 |  | 6 | 38
[9 empty] | 5 | 12 |  | 0,42052020OK7 |  | 7 | 23
[9 empty] | 5 | 20 |  | 0,42052020OK7 |  | 7 | 23
[9 empty] | 0 | 0 |  | 0,42052020OK7 |  | 7 | 23
[9 empty] | 0 | 2 |  | 0,42052030OK7 |  | 8 | 24
[9 empty] | 0 | 7 |  | 0,42052030OK7 |  | 8 | 24
[9 empty] | 0 | 12 |  | 0,42052030OK7 |  | 8 | 24
[9 empty] | 0 | 20 |  | 0,42052030OK7 |  | 8 | 24
[9 empty] | -5 | 0 |  | 0,32052030OK7 |  | 16 | 26
[9 empty] | -5 | 2 |  | 0,32052050OK7 |  | 17 | 27
[9 empty] | -5 | 7 |  | 0,32052050OK7 |  | 17 | 27
[9 empty] | -5 | 12 |  | 0,32052050OK7 |  | 17 | 27
[9 empty] | -5 | 20 |  | 0,32052050OK7 |  | 17 | 27
[9 empty] | -10 | 0 |  | 0,22052050OK7 |  | 26 | 29
[9 empty] | -10 | 2 |  | 0,22052050OK7 |  | 26 | 29
[9 empty] | -10 | 7 |  | 0,22052050OK7 |  | 26 | 29
[9 empty] | -10 | 12 |  | -----Frys innan täck |  | 45 | 17
[9 empty] | -10 | 20 |  | -----Frys innan täck |  | 45 | 17
[9 empty] | -15 | 0 |  | 0,11552050OK7 |  | 35 | 45
[9 empty] | -15 | 2 |  | Bas+0%1552030OK7 |  | 40 | 43
[9 empty] | -15 | 7 |  | -----Frys innan täck |  | 45 | 17
[9 empty] | -15 | 12 |  | -----Frys innan täck |  | 45 | 17
[9 empty] | -15 | 20 |  | -----Frys innan täck |  | 45 | 17
[9 empty] | -20 | 0 |  | -----Når ej 70% |  | 44 | 8
[9 empty] | -20 | 2 |  | -----Når ej 70% |  | 44 | 8
[9 empty] | -20 | 7 |  | -----Frys innan täck |  | 45 | 17
[9 empty] | -20 | 12 |  | -----Frys innan täck |  | 45 | 17
[9 empty] | -20 | 20 |  | -----Frys innan täck |  | 45 | 17
[9 empty] | 20 | 0 | C35/45 | 0,41520--OK7 |  | 1 | 34
[9 empty] | 20 | 2 |  | 0,41520--OK7 |  | 1 | 34
[9 empty] | 20 | 7 |  | 0,41520--OK7 |  | 1 | 34
[9 empty] | 20 | 12 |  | 0,41520--OK7 |  | 1 | 34
[9 empty] | 20 | 20 |  | 0,41520--OK7 |  | 1 | 34
[9 empty] | 15 | 0 |  | 0,31515--OK7 |  | 10 | 46
[9 empty] | 15 | 2 |  | 0,31515--OK7 |  | 10 | 46
[9 empty] | 15 | 7 |  | 0,315150PresenningOK7 |  | 13 | 44
[9 empty] | 15 | 12 |  | 0,315150PresenningOK7 |  | 13 | 44
[9 empty] | 15 | 20 |  | 0,315150PresenningOK7 |  | 13 | 44
[9 empty] | 10 | 0 |  | 0,21510--OK7 |  | 18 | 47
[9 empty] | 10 | 2 |  | 0,11510--OK7 |  | 28 | 37
[9 empty] | 10 | 7 |  | 0,11510--OK7 |  | 28 | 37
[9 empty] | 10 | 12 |  | 0,11510--OK7 |  | 28 | 37
[9 empty] | 10 | 20 |  | 0,11510--OK7 |  | 28 | 37
[9 empty] | 5 | 0 |  | 0,42052010OK7 |  | 6 | 38
[9 empty] | 5 | 2 |  | 0,42052010OK7 |  | 6 | 38
[9 empty] | 5 | 7 |  | 0,42052010OK7 |  | 6 | 38
[9 empty] | 5 | 12 |  | 0,42052010OK7 |  | 6 | 38
[9 empty] | 5 | 20 |  | 0,42052010OK7 |  | 6 | 38
[9 empty] | 0 | 0 |  | 0,42052020OK7 |  | 7 | 23
[9 empty] | 0 | 2 |  | 0,42052020OK7 |  | 7 | 23
[9 empty] | 0 | 7 |  | 0,42052030OK7 |  | 8 | 24
[9 empty] | 0 | 12 |  | 0,42052030OK7 |  | 8 | 24
[9 empty] | 0 | 20 |  | 0,42052030OK7 |  | 8 | 24
[9 empty] | -5 | 0 |  | 0,42052050OK7 |  | 9 | 25
[9 empty] | -5 | 2 |  | 0,42052050OK7 |  | 9 | 25
[9 empty] | -5 | 7 |  | 0,32052030OK7 |  | 16 | 26
[9 empty] | -5 | 12 |  | 0,32052030OK7 |  | 16 | 26
[9 empty] | -5 | 20 |  | 0,22052030OK7 |  | 25 | 42
[9 empty] | -10 | 0 |  | 0,22052020OK7 |  | 24 | 48
[9 empty] | -10 | 2 |  | 0,22052030OK7 |  | 25 | 42
[9 empty] | -10 | 7 |  | 0,22052050OK7 |  | 26 | 29
[9 empty] | -10 | 12 |  | -----Frys innan täck |  | 45 | 17
[9 empty] | -10 | 20 |  | -----Frys innan täck |  | 45 | 17
[9 empty] | -15 | 0 |  | 0,11552050OK7 |  | 35 | 45
[9 empty] | -15 | 2 |  | 0,11552050OK7 |  | 35 | 45
[9 empty] | -15 | 7 |  | -----Frys innan täck |  | 45 | 17
[9 empty] | -15 | 12 |  | -----Frys innan täck |  | 45 | 17
[9 empty] | -15 | 20 |  | -----Frys innan täck |  | 45 | 17
[9 empty] | -20 | 0 |  | 0,11052050OK7 |  | 36 | 49
[9 empty] | -20 | 2 |  | -----Når ej 70% |  | 44 | 8
[9 empty] | -20 | 7 |  | -----Frys innan täck |  | 45 | 17
[9 empty] | -20 | 12 |  | -----Frys innan täck |  | 45 | 17
[9 empty] | -20 | 20 |  | -----Frys innan täck |  | 45 | 17
[9 empty] | 20 | 0 | C40/50 | 0,41520--OK7 |  | 1 | 34
[9 empty] | 20 | 2 |  | 0,41520--OK7 |  | 1 | 34
[9 empty] | 20 | 7 |  | 0,41520--OK7 |  | 1 | 34
[9 empty] | 20 | 12 |  | 0,41520--OK7 |  | 1 | 34
[9 empty] | 20 | 20 |  | 0,41520--OK7 |  | 1 | 34
[9 empty] | 15 | 0 |  | 0,415150PresenningOK7 |  | 3 | 50
[9 empty] | 15 | 2 |  | 0,31515--OK7 |  | 10 | 46
[9 empty] | 15 | 7 |  | 0,31515--OK7 |  | 10 | 46
[9 empty] | 15 | 12 |  | 0,31515--OK7 |  | 10 | 46
[9 empty] | 15 | 20 |  | 0,315150-OK7 |  | 12 | 51
[9 empty] | 10 | 0 |  | 0,21510--OK7 |  | 18 | 47
[9 empty] | 10 | 2 |  | 0,215100PresenningOK7 |  | 22 | 52
[9 empty] | 10 | 7 |  | 0,11510--OK7 |  | 28 | 37
[9 empty] | 10 | 12 |  | 0,11510--OK7 |  | 28 | 37
[9 empty] | 10 | 20 |  | 0,11510--OK7 |  | 28 | 37
[9 empty] | 5 | 0 |  | 0,4205050OK7 |  | 5 | 53
[9 empty] | 5 | 2 |  | 0,42052010OK7 |  | 6 | 38
[9 empty] | 5 | 7 |  | 0,42052010OK7 |  | 6 | 38
[9 empty] | 5 | 12 |  | 0,42052010OK7 |  | 6 | 38
[9 empty] | 5 | 20 |  | 0,42052010OK7 |  | 6 | 38
[9 empty] | 0 | 0 |  | 0,42052020OK7 |  | 7 | 23
[9 empty] | 0 | 2 |  | 0,42052020OK7 |  | 7 | 23
[9 empty] | 0 | 7 |  | 0,42052020OK7 |  | 7 | 23
[9 empty] | 0 | 12 |  | 0,42052020OK7 |  | 7 | 23
[9 empty] | 0 | 20 |  | 0,42052020OK7 |  | 7 | 23
[9 empty] | -5 | 0 |  | 0,42052050OK7 |  | 9 | 25
[9 empty] | -5 | 2 |  | 0,42052050OK7 |  | 9 | 25
[9 empty] | -5 | 7 |  | 0,42052050OK7 |  | 9 | 25
[9 empty] | -5 | 12 |  | 0,42052050OK7 |  | 9 | 25
[9 empty] | -5 | 20 |  | 0,42052050OK7 |  | 9 | 25
[9 empty] | -10 | 0 |  | 0,32052050OK7 |  | 17 | 27
[9 empty] | -10 | 2 |  | 0,32052050OK7 |  | 17 | 27
[9 empty] | -10 | 7 |  | 0,32052050OK7 |  | 17 | 27
[9 empty] | -10 | 12 |  | -----Frys innan täck |  | 45 | 17
[9 empty] | -10 | 20 |  | -----Frys innan täck |  | 45 | 17
[9 empty] | -15 | 0 |  | 0,11552030OK7 |  | 33 | 54
[9 empty] | -15 | 2 |  | 0,11552030OK7 |  | 33 | 54
[9 empty] | -15 | 7 |  | -----Frys innan täck |  | 45 | 17
[9 empty] | -15 | 12 |  | -----Frys innan täck |  | 45 | 17
[9 empty] | -15 | 20 |  | -----Frys innan täck |  | 45 | 17
[9 empty] | -20 | 0 |  | Bas+0%1052050OK7 |  | 43 | 55
[9 empty] | -20 | 2 |  | Bas+0%1052050OK7 |  | 43 | 55
[9 empty] | -20 | 7 |  | -----Frys innan täck |  | 45 | 17
[9 empty] | -20 | 12 |  | -----Frys innan täck |  | 45 | 17
[9 empty] | -20 | 20 |  | -----Frys innan täck |  | 45 | 17
[14 empty] | 60 | 55

## Lathund
Temperatur [°C] | Vind [m/s] | C20/25 | C25/30 | C28/37 | C30/37 | C32/40 | C35/45 | C40/50
| 0 | 46 | 4 | 1 | 1 | 1 | 1 | 1 |  |  | 0-20 | 3 | Innan beteongvinter | 0-20 | 1.333333
| 2 | 47 | 11 | 1 | 1 | 1 | 1 | 1 |  |  | 2-20 | 5 |  | 2-20 | 3.333333
20 | 7 | 47 | 11 | 4 | 1 | 1 | 1 | 1 |  |  | 7-20 | 6 |  | 7-20 | 6
| 12 | 47 | 11 | 4 | 1 | 1 | 1 | 1 |  |  | 12-20 | 6 |  | 12-20 | 6.333333
| 20 | 47 | 11 | 4 | 2 | 1 | 1 | 1
| 0 | 48 | 27 | 19 | 19 | 13 | 10 | 3 |  |  | 0-20 | 1
| 2 | 49 | 27 | 21 | 19 | 19 | 10 | 10 |  |  | 2-20 | 3
15 | 7 | 49 | 27 | 27 | 23 | 19 | 13 | 10 |  |  | 7-20 | 6
| 12 | 50 | 27 | 27 | 23 | 19 | 13 | 10 |  |  | 12-20 | 6
| 20 | 50 | 27 | 27 | 23 | 19 | 13 | 12
| 0 | 51 | 37 | 28 | 28 | 28 | 18 | 18 |  |  | 0-20 | 0
| 2 | 52 | 37 | 37 | 31 | 28 | 28 | 22 |  |  | 2-20 | 2
10 | 7 | 44 | 37 | 37 | 37 | 31 | 28 | 28 |  |  | 7-20 | 6
| 12 | 44 | 38 | 37 | 37 | 31 | 28 | 28 |  |  | 12-20 | 7
| 20 | 44 | 38 | 37 | 37 | 31 | 28 | 28
| 0 | 53 | 7 | 6 | 6 | 6 | 6 | 5 |  |  | 0-20 | 1 | Betongvinter innan frys | 0-20 | 1
| 2 | 53 | 7 | 7 | 6 | 6 | 6 | 6 |  |  | 2-20 | 3 |  | 2-20 | 2.666667
5 | 7 | 54 | 8 | 7 | 7 | 6 | 6 | 6 |  |  | 7-20 | 6 |  | 7-20 | 6 | 0.8571429
| 12 | 54 | 8 | 7 | 7 | 7 | 6 | 6 |  |  | 12-20 | 7 |  | 12-20 | 6.333333
| 20 | 54 | 8 | 7 | 7 | 7 | 6 | 6
| 0 | 55 | 9 | 7 | 8 | 7 | 7 | 7 |  |  | 0-20 | 1
| 2 | 55 | 16 | 9 | 8 | 8 | 7 | 7 |  |  | 2-20 | 3
0 | 7 | 56 | 17 | 9 | 9 | 8 | 8 | 7 |  |  | 7-20 | 7
| 12 | 56 | 17 | 9 | 9 | 8 | 8 | 7 |  |  | 12-20 | 7
| 20 | 56 | 15 | 9 | 9 | 8 | 8 | 7
| 0 | 57 | 26 | 17 | 17 | 16 | 9 | 9 |  |  | 0-20 | 1
| 2 | 57 | 26 | 17 | 17 | 17 | 9 | 9 |  |  | 2-20 | 2
-5 | 7 | 58 | 32 | 26 | 17 | 17 | 16 | 9 |  |  | 7-20 | 5
| 12 | 58 | 32 | 26 | 17 | 17 | 16 | 9 |  |  | 12-20 | 5
| 20 | 58 | 32 | 26 | 25 | 17 | 25 | 9
| 0 | 59 | 34 | 32 | 26 | 26 | 24 | 17 |  |  | 0-20 | 0 | När de börjar frysa | 0-20 | 0
| 2 | 59 | 34 | 32 | 32 | 26 | 25 | 17 |  |  | 2-20 | 0 |  | 2-20 | 0
-10 | 7 | 60 | 39 | 34 | 32 | 26 | 26 | 17 |  |  | 7-20 | 0 |  | 7-20 | 4.666667
| 12 | 45 | 45 | 45 | 45 | 45 | 45 | 45 |  |  | 12-20 | 7 |  | 12-20 | 7
| 20 | 45 | 45 | 45 | 45 | 45 | 45 | 45
| 0 | 44 | 42 | 42 | 40 | 35 | 35 | 33 |  |  | 0-20 | 0
| 2 | 44 | 44 | 42 | 42 | 40 | 35 | 33 |  |  | 2-20 | 0
-15 | 7 | 45 | 45 | 45 | 45 | 45 | 45 | 45 |  |  | 7-20 | 7
| 12 | 45 | 45 | 45 | 45 | 45 | 45 | 45 |  |  | 12-20 | 7
| 20 | 45 | 45 | 45 | 45 | 45 | 45 | 45
| 0 | 44 | 44 | 44 | 44 | 44 | 36 | 43 |  |  | 0-20 | 0
| 2 | 44 | 44 | 44 | 44 | 44 | 44 | 43 |  |  | 2-20 | 0
-20 | 7 | 45 | 45 | 45 | 45 | 45 | 45 | 45 |  |  | 7-20 | 7
| 12 | 45 | 45 | 45 | 45 | 45 | 45 | 45 |  |  | 12-20 | 7
| 20 | 45 | 45 | 45 | 45 | 45 | 45 | 45
| Antal når ej 6Mpa | 7 | 3 | 2 | 2 | 2 | 1 | 0
| Antal frys | 8 | 8 | 8 | 8 | 8 | 8 | 8
| Procent 6 Mpa | 15.56% | 6.667% | 4.444% | 4.444% | 4.444% | 2.222% | 0%
| Procent frys | 17.78% | 17.78% | 17.78% | 17.78% | 17.78% | 17.78% | 17.78% | Paket | Slagghalt | Gjuttemperatur | Temperatur motgjutningsyta | Väderskydd med uppvärmning | Täckning [mm] | OK<14D | OK<21D
| Procent båda | 33.33% | 24.44% | 22.22% | 22.22% | 22.22% | 20% | 17.78% | 1 | 40% | 15 | 20 | - | - | OK7
[9 empty] | 2 | 40% | 15 | 20 | 0 | - | OK7
[9 empty] | 3 | 40% | 15 | 15 | 0 | Presenning | OK7
[9 empty] | 4 | 40% | 15 | 20 | 0 | Presenning | OK7
[9 empty] | 5 | 40% | 20 | 5 | 0 | 50 | OK7
[9 empty] | 6 | 40% | 20 | 5 | 20 | 10 | OK7
[9 empty] | 7 | 40% | 20 | 5 | 20 | 20 | OK7
[9 empty] | 8 | 40% | 20 | 5 | 20 | 30 | OK7
[9 empty] | 9 | 40% | 20 | 5 | 20 | 50 | OK7
[9 empty] | 10 | 30% | 15 | 15 | - | - | OK7
[9 empty] | 11 | 30% | 15 | 20 | - | - | OK7
[9 empty] | 12 | 30% | 15 | 15 | 0 | - | OK7
[9 empty] | 13 | 30% | 15 | 15 | 0 | Presenning | OK7
[9 empty] | 14 | 30% | 15 | 20 | 0 | Presenning | OK7
[9 empty] | 15 | 30% | 20 | 5 | 20 | 10 | OK7
[9 empty] | 16 | 30% | 20 | 5 | 20 | 30 | OK7
[9 empty] | 17 | 30% | 20 | 5 | 20 | 50 | OK7
[9 empty] | 18 | 20% | 15 | 10 | - | - | OK7
[9 empty] | 19 | 20% | 15 | 15 | - | - | OK7
[9 empty] | 21 | 20% | 15 | 15 | 0 | - | OK7
[9 empty] | 22 | 20% | 15 | 10 | 0 | Presenning | OK7
[9 empty] | 23 | 20% | 15 | 15 | 0 | Presenning | OK7
[9 empty] | 20 | 20% | 15 | 20 | - | - | OK7
[9 empty] | 26 | 20% | 20 | 5 | 20 | 50 | OK7
[9 empty] | 25 | 20% | 20 | 5 | 20 | 30 | OK7
[9 empty] | 24 | 20% | 20 | 5 | 20 | 20 | OK7
[9 empty] | 27 | 10% | 15 | 15 | - | - | OK7
[9 empty] | 28 | 10% | 15 | 10 | - | - | OK7
[9 empty] | 29 | 10% | 15 | 15 | 0 | - | OK7
[9 empty] | 30 | 10% | 15 | 15 | 0 | Presenning | OK7
[9 empty] | 31 | 10% | 15 | 10 | 0 | Presenning | OK7
[9 empty] | 32 | 10% | 20 | 5 | 20 | 30 | OK7
[9 empty] | 33 | 10% | 15 | 5 | 20 | 30 | OK7
[9 empty] | 34 | 10% | 20 | 5 | 20 | 50 | OK7
[9 empty] | 35 | 10% | 15 | 5 | 20 | 50 | OK7
[9 empty] | 36 | 10% | 10 | 5 | 20 | 50 | OK7
[9 empty] | 37 | Bas+0% | 15 | 10 | - | - | OK7
[9 empty] | 38 | Bas+0% | 15 | 10 | 0 | - | OK7
[9 empty] | 39 | Bas+0% | 20 | 5 | 20 | 30 | OK7
[9 empty] | 40 | Bas+0% | 15 | 5 | 20 | 30 | OK7
[9 empty] | 41 | Bas+0% | 20 | 5 | 20 | 50 | OK7
[9 empty] | 42 | Bas+0% | 15 | 5 | 20 | 50 | OK7
[9 empty] | 43 | Bas+0% | 10 | 5 | 20 | 50 | OK7
[9 empty] | 44 | - | - | - | - | - | Når ej 70%
[9 empty] | 45 | - | - | - | - | - | Frys innan täck
[10 empty] | Utomhustemperatur | Väderskydd | Riktig temp under | Temperatur motgjutiningsyta | Gjuttemperatur | Islolering
[10 empty] | 20 | 0 | 20 | 20 | 15 | Press
[10 empty] | 15 | 0 | 15 | 15 | 15 | Press
[10 empty] | 10 | 0 | 10 | 10 | 15 | Press
[10 empty] | 5 | 20 | 25 | 5 | 20 | Press,10,20,30,50
[10 empty] | 0 | 20 | 20 | 5 | 20 | Press,10,20,30,50
[10 empty] | -5 | 20 | 15 | 5 | 20 | Press,10,20,30,50
[10 empty] | -10 | 20 | 10 | 5 | 20 | Press,10,20,30,50
[10 empty] | -15 | 20 | 5 | 5 | 15 | Press,10,20,30,50
[10 empty] | -20 | 20 | 0 | 5 | 10 | Press,10,20,30,50

## Data till lathund Åtgärder
Paket | Slagg % | Gjuttemperatur (varmbetong) | Temperatur motgjutningsyta | Väderskydd, uppvärmning (ingen vind) | Täckning [mm] | OK under 17 D | Ok under 21 D | Column1 | Jobbighetsnivå
1 | 0.4 | 15 | 20 | - | - | OK7 |  | 0,41520--OK7 | 1
2 | 0.4 | 15 | 20 | 0 | - | OK7 |  | 0,415200-OK7 | 2
3 | 0.4 | 15 | 15 | 0 | Presenning | OK7 |  | 0,415150PresenningOK7 | 3
4 | 0.4 | 15 | 20 | 0 | Presenning | OK7 |  | 0,415200PresenningOK7 | 4
5 | 0.4 | 20 | 5 | 0 | 50 | OK7 |  | 0,4205050OK7 | 5
6 | 0.4 | 20 | 5 | 20 | 10 | OK7 |  | 0,42052010OK7 | 6
7 | 0.4 | 20 | 5 | 20 | 20 | OK7 |  | 0,42052020OK7 | 7
8 | 0.4 | 20 | 5 | 20 | 30 | OK7 |  | 0,42052030OK7 | 8
9 | 0.4 | 20 | 5 | 20 | 50 | OK7 |  | 0,42052050OK7 | 9
10 | 0.3 | 15 | 15 | - | - | OK7 |  | 0,31515--OK7 | 10
11 | 0.3 | 15 | 20 | - | - | OK7 |  | 0,31520--OK7 | 11
12 | 0.3 | 15 | 15 | 0 | - | OK7 |  | 0,315150-OK7 | 12
13 | 0.3 | 15 | 15 | 0 | Presenning | OK7 |  | 0,315150PresenningOK7 | 13
14 | 0.3 | 15 | 20 | 0 | Presenning | OK7 |  | 0,315200PresenningOK7 | 14
15 | 0.3 | 20 | 5 | 20 | 10 | OK7 |  | 0,32052010OK7 | 15
16 | 0.3 | 20 | 5 | 20 | 30 | OK7 |  | 0,32052030OK7 | 16
17 | 0.3 | 20 | 5 | 20 | 50 | OK7 |  | 0,32052050OK7 | 17
18 | 0.2 | 15 | 10 | - | - | OK7 |  | 0,21510--OK7 | 18
19 | 0.2 | 15 | 15 | - | - | OK7 |  | 0,21515--OK7 | 19
20 | 0.2 | 15 | 20 | - | - | OK7 |  | 0,21520--OK7 | 20
21 | 0.2 | 15 | 15 | 0 | - | OK7 |  | 0,215150-OK7 | 21
22 | 0.2 | 15 | 10 | 0 | Presenning | OK7 |  | 0,215100PresenningOK7 | 22
23 | 0.2 | 15 | 15 | 0 | Presenning | OK7 |  | 0,215150PresenningOK7 | 23
24 | 0.2 | 20 | 5 | 20 | 20 | OK7 |  | 0,22052020OK7 | 24
25 | 0.2 | 20 | 5 | 20 | 30 | OK7 |  | 0,22052030OK7 | 25
26 | 0.2 | 20 | 5 | 20 | 50 | OK7 |  | 0,22052050OK7 | 26
27 | 0.1 | 15 | 15 | - | - | OK7 |  | 0,11515--OK7 | 27
28 | 0.1 | 15 | 10 | - | - | OK7 |  | 0,11510--OK7 | 28
29 | 0.1 | 15 | 15 | 0 | - | OK7 |  | 0,115150-OK7 | 29
30 | 0.1 | 15 | 15 | 0 | Presenning | OK7 |  | 0,115150PresenningOK7 | 30
31 | 0.1 | 15 | 10 | 0 | Presenning | OK7 |  | 0,115100PresenningOK7 | 31
32 | 0.1 | 20 | 5 | 20 | 30 | OK7 |  | 0,12052030OK7 | 32
33 | 0.1 | 15 | 5 | 20 | 30 | OK7 |  | 0,11552030OK7 | 33
34 | 0.1 | 20 | 5 | 20 | 50 | OK7 |  | 0,12052050OK7 | 34
35 | 0.1 | 15 | 5 | 20 | 50 | OK7 |  | 0,11552050OK7 | 35
36 | 0.1 | 10 | 5 | 20 | 50 | OK7 |  | 0,11052050OK7 | 36
37 | Bas+0% | 15 | 10 | - | - | OK7 |  | Bas+0%1510--OK7 | 37
38 | Bas+0% | 15 | 10 | 0 | - | OK7 |  | Bas+0%15100-OK7 | 38
39 | Bas+0% | 20 | 5 | 20 | 30 | OK7 |  | Bas+0%2052030OK7 | 39
40 | Bas+0% | 15 | 5 | 20 | 30 | OK7 |  | Bas+0%1552030OK7 | 40
41 | Bas+0% | 20 | 5 | 20 | 50 | OK7 |  | Bas+0%2052050OK7 | 41
42 | Bas+0% | 15 | 5 | 20 | 50 | OK7 |  | Bas+0%1552050OK7 | 42
43 | Bas+0% | 10 | 5 | 20 | 50 | OK7 |  | Bas+0%1052050OK7 | 43
44 | - | - | - | - | - | Når ej 70% |  | -----Når ej 70% | 44
45 | - | - | - | - | - | Frys innan täck |  | -----Frys innan täck | 45
bas
1 | 0.3 | 15 | 20 | 0 | Presenning | OK7 | 0,315200PresenningOK7 | 0,315200PresenningOK7 | 1
2 | 0.2 | 15 | 20 | 0 | Presenning | OK7 | 0,215200PresenningOK7 | 0,215200PresenningOK7 | 1
3 | 0.1 | 15 | 15 | - | - | OK7 | 0,11515--OK7 | 0,11515--OK7 | 1
4 | 0.1 | 15 | 15 | 0 | - | OK7 | 0,115150-OK7 | 0,115150-OK7 | 1
5 | 0.1 | 15 | 15 | 0 | Presenning | OK7 | 0,115150PresenningOK7 | 0,115150PresenningOK7 | 1
6 | Bas+0% | 15 | 10 | - | - | OK7 | Bas+0%1510-PresenningOK7 | Bas+0%1510--OK7 | 1
7 | Bas+0% | 15 | 10 | 0 | - | OK7 | Bas+0%15100-OK7 | Bas+0%15100-OK7 | 1
8 | - | - | - | - | - | Når ej 70% | -----Når ej 70% | -----Når ej 70% | 1
9 | 0.4 | 20 | 5 | 20 | 30 | OK7 | 0,42052030OK7 | 0,42052030OK7 | 1
10 | 0.4 | 20 | 5 | 20 | 50 | OK7 | 0,42052050OK7 | 0,42052050OK7 | 1
11 | 0.3 | 20 | 5 | 20 | 50 | OK7 | 0,32052050OK7 | 0,32052050OK7 | 1
12 | 0.2 | 20 | 5 | 20 | 50 | OK7 | 0,22052050OK7 | 0,22052050OK7 | 1
13 | 0.1 | 20 | 5 | 20 | 30 | OK7 | 0,12052030OK7 | 0,12052030OK7 | 1
14 | 0.1 | 20 | 5 | 20 | 50 | OK7 | 0,12052050OK7 | 0,12052050OK7 | 1
15 | Bas+0% | 20 | 5 | 20 | 30 | OK7 | Bas+0%2052030OK7 | Bas+0%2052030OK7 | 1
16 | Bas+0% | 20 | 5 | 20 | 50 | OK7 | Bas+0%2052050OK7 | Bas+0%2052050OK7 | 1
17 | - | - | - | - | - | Frys innan täck | -----Frys innan täck | -----Frys innan täck | 1
18 | 0.4 | 15 | 20 | 0 | Presenning | OK7 | 0,415200PresenningOK7 | 0,415200PresenningOK7 | 1
19 | 0.3 | 15 | 20 | - | - | OK7 | 0,31520--OK7 | 0,31520--OK7 | 1
20 | 0.4 | 20 | 5 | 20 | 20 | OK7 | 0,42052020OK7 | 0,42052020OK7 | 1
21 | 0.3 | 20 | 5 | 20 | 30 | OK7 | 0,32052030OK7 | 0,32052030OK7 | 1
22 | 0.3 | 20 | 5 | 20 | 10 | OK7 | 0,32052010OK7 | 0,32052010OK7 | 1
23 | Bas+0% | 15 | 5 | 20 | 50 | OK7 | Bas+0%1552050OK7 | Bas+0%1552050OK7 | 1
24 | 0.4 | 15 | 20 | - | - | OK7 | 0,41520--OK7 | 0,41520--OK7 | 1
25 | 0.2 | 15 | 15 | - | - | OK7 | 0,21515--OK7 | 0,21515--OK7 | 1
26 | 0.2 | 15 | 15 | 0 | - | OK7 | 0,215150-OK7 | 0,215150-OK7 | 1
27 | 0.1 | 15 | 10 | - | - | OK7 | 0,11510--OK7 | 0,11510--OK7 | 1
28 | 0.4 | 20 | 5 | 20 | 10 | OK7 | 0,42052010OK7 | 0,42052010OK7 | 1
29 | 0.4 | 15 | 20 | 0 | - | OK7 | 0,415200-OK7 | 0,415200-OK7 | 1
30 | 0.2 | 15 | 15 | 0 | Presenning | OK7 | 0,215150PresenningOK7 | 0,215150PresenningOK7 | 1
31 | 0.1 | 15 | 10 | 0 | Presenning | OK7 | 0,115100PresenningOK7 | 0,115100PresenningOK7 | 1
32 | 0.2 | 20 | 5 | 20 | 30 | OK7 | 0,22052030OK7 | 0,22052030OK7 | 1
33 | Bas+0% | 15 | 5 | 20 | 30 | OK7 | Bas+0%1552030OK7 | Bas+0%1552030OK7 | 1
34 | 0.3 | 15 | 15 | 0 | Presenning | OK7 | 0,315150PresenningOK7 | 0,315150PresenningOK7 | 1
35 | 0.1 | 15 | 5 | 20 | 50 | OK7 | 0,11552050OK7 | 0,11552050OK7 | 1
36 | 0.3 | 15 | 15 | - | - | OK7 | 0,31515--OK7 | 0,31515--OK7 | 1
37 | 0.2 | 15 | 10 | - | - | OK7 | 0,21510--OK7 | 0,21510--OK7 | 1
38 | 0.2 | 20 | 5 | 20 | 20 | OK7 | 0,22052020OK7 | 0,22052020OK7 | 1
39 | 0.1 | 10 | 5 | 20 | 50 | OK7 | 0,11052050OK7 | 0,11052050OK7 | 1
40 | 0.4 | 15 | 15 | 0 | Presenning | OK7 | 0,415150PresenningOK7 | 0,415150PresenningOK7 | 1
41 | 0.3 | 15 | 15 | 0 | - | OK7 | 0,315150-OK7 | 0,315150-OK7 | 1
42 | 0.2 | 15 | 10 | 0 | Presenning | OK7 | 0,215100PresenningOK7 | 0,215100PresenningOK7 | 1
43 | 0.4 | 20 | 5 | 0 | 50 | OK7 | 0,4205050OK7 | 0,4205050OK7 | 1
44 | 0.1 | 15 | 5 | 20 | 30 | OK7 | 0,11552030OK7 | 0,11552030OK7 | 1
45 | Bas+0% | 10 | 5 | 20 | 50 | OK7 | Bas+0%1052050OK7 | Bas+0%1052050OK7 | 1

## Förutsättningar
Betongkvalitet | Gjuttemperatur | Temperatur motgjutningsyta | Väderskydd, uppvärmning (ingen vind) | Täckning [mm] | Ok under 7 d | Ok under 14 d | OK under 21 D | Slagg mäng | Komentar
- | - | 5 °C | Vindskydd | 0 | OK7 | OK14 | OK21 | 10% | Frys innan täck
C20/25 | 10 °C | 10 °C | Vindskydd och 20 °C uppvärmning | Presenning |  | Frys innan täck |  | 20% | Når ej 70% | [6 empty] | Utgångspunkt | Värden
C25/30 | 15 °C | 15 °C | - | 10 mm |  | Når ej 70% |  | 30% | funkar utan väderskydd | 1 | Vindskydd | <---- | <---- | Betongkvalitet | 70% hållfasthet | Tjocklek plattbärlag | 50 mm
C28/35 | 20 °C | 20 °C | OBS TRYCK I INGEN VINDHASTIGHET | 20 mm |  |  |  | 40% |  | 2 | Pressäning |  | ^^ | C20/25 | 17.5 | Tjocklek pågjutning | 190 mm
C30/37 | 25 °C | - |  | 30 mm |  |  |  | Bas+0% |  | 3 | Isolering | <--- | ^^ | C25/30 | 21 | Längd | 2 m
C32/40 |  |  |  | 50 mm |  |  |  | - |  | 4 | Vindskydd+diesel (20) | ^^ | ^^ | C28/35 | 24.5 | 70% hållfasthet | 14 eller 21 dagar
C35/45 |  |  |  | 100 mm | [5 empty] | 5 | Mindska slagg --> |  | ^^ | C30/37 | 25.9 | Mellan 14-21 dagar
C40/50 |  |  |  | - | [9 empty] | C32/40 | 28 | Täckning | Påläggning efter 1 timme
|  |  |  | Täckning på efer 1 timme tas av vid simuleringsslut | [9 empty] | C35/45 | 31.5
[13 empty] | C40/50 | 35
[9 empty] | Utomhustemperatur | Väderskydd | Riktig temp under | Gjuttemperatur | Temperatur motgjutiningsyta
[9 empty] | 20 | 0 | 20 | 15 | 20
[9 empty] | 15 | 0 | 15 | 15 | 15
[9 empty] | 10 | 10 | 20 | 15 | 10
[9 empty] | 5 | 15 | 20 | 20 | 5
[9 empty] | 0 | 20 | 20 | 20 | 5
[9 empty] | -5 | 20 | 15 | 20 | 5
[9 empty] | -10 | 20 | 10 | 20 | 5
[9 empty] | -15 | 20 | 5 | 15 | 5
[9 empty] | -20 | 20 | 0 | 10 | 5